## 建模数据
序号 | sample_id | source_group_id | province | city | gangue_source_type | material_stage | coalfield | coal_seam | coal_age | LOI烧失量 | MgO | K2O | Na2O | TiO2 | SO3 | _den闭合分母 | 灰分 | 水分 | 发热量MJ_kg | 高岭石 | 伊利石 | 石英 | SiO2 | Al2O3 | Fe2O3 | CaO | 基准 | 矿名 | 来源备注
1 | MDL-0018 | CSRC-0113 | 甘肃 | 平凉 | 混合/未说明 | RAW_OR_UNSPECIFIED_GANGUE | 华亭煤田 | 缺失 | 西北J | 4.74 | 2.44 | 0.55 | 1.13 |  |  | 8.86 | [6 empty] | 64.11 | 20.62 | 1.07 | 0.53 | whole
2 | MDL-0024 | CSRC-0126 | 湖北 | 恩施 | 混合/未说明 | RAW_OR_UNSPECIFIED_GANGUE | 缺失 | 缺失 | 华南P2 | 13.51 | 1.01 | 0.35 | 0.39 | 0.09 | 2.81 | 18.16 | [6 empty] | 71.99 | 3.13 | 1.12 | 4.77 | whole
3 | MDL-0029 | CSRC-0101 | 江苏 | 徐州 | 混合/未说明 | RAW_OR_UNSPECIFIED_GANGUE | 缺失 | 缺失 | 华北C-P | 1.73 | 1.65 | 1.61 | 0.63 | 0.72 | 0.24 | 6.58 | [6 empty] | 65.58 | 20.43 | 6.18 | 1.17 | whole
4 | MDL-0030 | CSRC-0109 | 山西 | 阳泉 | 混合/未说明 | RAW_OR_UNSPECIFIED_GANGUE | 缺失 | 缺失 | 华北C-P | 30.8 |  |  |  | 2.7 |  | 33.5 | [6 empty] | 30.8 | 27.4 | 8.1 | 0.3 | whole
5 | MDL-0033 | CSRC-0156 | 山西 | 缺失 | 混合/未说明 | RAW_OR_UNSPECIFIED_GANGUE | 缺失 | 缺失 | 华北C-P | 20.6 | 0.91 |  |  |  |  | 21.51 | [6 empty] | 53.61 | 6.98 | 0.12 | 0.19 | whole
6 | MDL-0034 | CSRC-0156 | 山西 | 缺失 | 混合/未说明 | RAW_OR_UNSPECIFIED_GANGUE | 缺失 | 缺失 | 华北C-P | 17.1 | 0.73 |  |  |  |  | 17.83 | [6 empty] | 55.1 | 6.85 | 0.4 | 0.25 | whole
7 | MDL-0035 | CSRC-0156 | 山西 | 缺失 | 混合/未说明 | RAW_OR_UNSPECIFIED_GANGUE | 缺失 | 缺失 | 华北C-P | 21.8 | 0.38 |  |  |  |  | 22.18 | [6 empty] | 59.79 | 4.89 | 0.52 | 0.19 | whole
8 | MDL-0036 | CSRC-0156 | 山西 | 缺失 | 混合/未说明 | RAW_OR_UNSPECIFIED_GANGUE | 缺失 | 缺失 | 华北C-P | 15.3 | 1.46 |  |  |  |  | 16.76 | [6 empty] | 53.99 | 6.73 | 0.18 | 0.25 | whole
9 | MDL-0037 | CSRC-0156 | 山西 | 缺失 | 混合/未说明 | RAW_OR_UNSPECIFIED_GANGUE | 缺失 | 缺失 | 华北C-P | 27.4 | 2.55 |  |  |  |  | 29.95 | [6 empty] | 50.43 | 4.9 | 0.6 | 0.19 | whole
10 | MDL-0047 | CSRC-0129 | 山西 | 长治 | 混合/未说明 | RAW_OR_UNSPECIFIED_GANGUE | 潞安煤田 | 缺失 | 华北C-P | 43.03 |  |  | 0.78 | 1.33 | 0.47 | 45.61 |  | 2 |  |  |  |  | 30.29 | 23.58 | 0.27 | 0.27 | whole
11 | MDL-0049 | CSRC-0183 | 安徽 | 淮南 | 混合/未说明 | RAW_OR_UNSPECIFIED_GANGUE | 淮南煤田 | 缺失 | 华北C-P | 12.02 | 0.9 | 1.02 | 0.41 |  | 0.41 | 14.76 | [6 empty] | 57.71 | 19.14 | 6.12 | 1.97 | whole
12 | MDL-0050 | CSRC-0189 | 贵州 | 毕节 | 混合/未说明 | RAW_OR_UNSPECIFIED_GANGUE | 缺失 | 缺失 | 华南P2 | 18.27 | 2.2 | 1.78 | 1.62 | 2.62 |  | 26.49 | 81.69 | 3.33 | 2.15 | 13.58 | 13.46 | 41.19 | 40.86 | 20.11 | 6.85 | 3.48 | whole
13 | MDL-0051 | CSRC-0189 | 贵州 | 毕节 | 混合/未说明 | RAW_OR_UNSPECIFIED_GANGUE | 缺失 | 缺失 | 华南P2 | 13.39 | 1.59 | 1.92 | 2.1 | 3.07 |  | 22.07 | 85.36 | 2.98 | 1.21 | 21.06 | 4.06 | 44.17 | 46.67 | 20.75 | 6.67 | 1.9 | whole
14 | MDL-0052 | CSRC-0189 | 贵州 | 毕节 | 混合/未说明 | RAW_OR_UNSPECIFIED_GANGUE | 缺失 | 缺失 | 华南P2 | 15.2 | 1.7 | 1.79 | 1.3 | 2.8 |  | 22.79 | 84.38 | 4.35 | 1.13 | 24.8 | 5.19 | 35.16 | 44.02 | 24.1 | 6.7 | 0.49 | whole
15 | MDL-0053 | CSRC-0189 | 贵州 | 毕节 | 混合/未说明 | RAW_OR_UNSPECIFIED_GANGUE | 缺失 | 缺失 | 华南P2 | 15 | 1.22 | 1.92 | 2.03 | 2.79 |  | 22.96 | 85.8 | 2.9 | 0.98 | 25.8 | 2.17 | 42.53 | 44.75 | 18.26 | 11.38 | 1.81 | whole
16 | MDL-0054 | CSRC-0189 | 贵州 | 毕节 | 混合/未说明 | RAW_OR_UNSPECIFIED_GANGUE | 缺失 | 缺失 | 华南P2 | 12.07 | 1.57 | 2.6 | 1.01 | 4.24 |  | 21.49 | 87.7 | 4.21 | 0.42 | 7.59 | 17.62 | 41.47 | 46.62 | 26.26 | 2.85 | 0.77 | whole
17 | MDL-0055 | CSRC-0189 | 贵州 | 毕节 | 混合/未说明 | RAW_OR_UNSPECIFIED_GANGUE | 缺失 | 缺失 | 华南P2 | 14.36 | 1.21 | 1.26 | 0.9 | 3.52 |  | 21.25 | 83.25 | 2.96 | 1.41 | 12.73 | 1.15 | 43.29 | 43.72 | 21.04 | 9.02 | 0.79 | whole
18 | MDL-0056 | CSRC-0189 | 贵州 | 毕节 | 混合/未说明 | RAW_OR_UNSPECIFIED_GANGUE | 缺失 | 缺失 | 华南P2 | 16.92 | 1.91 | 1.07 | 3.24 | 2.51 |  | 25.65 | 84.33 | 1.76 | 1.39 | 26.31 | 2.33 | 34.77 | 40.16 | 14.76 | 14.83 | 4.57 | whole
19 | MDL-0057 | CSRC-0189 | 贵州 | 毕节 | 混合/未说明 | RAW_OR_UNSPECIFIED_GANGUE | 缺失 | 缺失 | 华南P2 | 13.17 | 1.53 | 1.45 | 2.55 | 1.67 |  | 20.37 | 85.69 | 1.77 | 1.06 | 2.36 | 8.72 | 63.1 | 50.04 | 13.64 | 9.98 | 3.86 | whole
20 | MDL-0058 | CSRC-0189 | 贵州 | 毕节 | 混合/未说明 | RAW_OR_UNSPECIFIED_GANGUE | 缺失 | 缺失 | 华南P2 | 17.57 | 1.62 | 1.01 | 2.91 | 2.4 |  | 25.51 | 84.31 | 1.71 | 1.45 | 21.52 | 8.03 | 37.61 | 43.68 | 14.27 | 12.5 | 4.06 | whole
21 | MDL-0059 | CSRC-0189 | 贵州 | 毕节 | 混合/未说明 | RAW_OR_UNSPECIFIED_GANGUE | 缺失 | 缺失 | 华南P2 | 21.08 | 2.52 | 1.55 | 0.45 | 3.03 |  | 28.63 | 79.59 | 5.47 | 2.89 | 16.71 | 22.95 | 22.97 | 40.47 | 27.67 | 1.14 | 0.18 | whole
22 | MDL-0060 | CSRC-0189 | 贵州 | 毕节 | 混合/未说明 | RAW_OR_UNSPECIFIED_GANGUE | 缺失 | 缺失 | 华南P2 | 30.76 | 1.38 | 1.24 | 0.7 | 0.77 |  | 34.85 | 70.55 | 2.22 | 5.02 | 1.71 | 14.76 | 38.52 | 22.96 | 20.15 | 8.05 | 13.9 | whole
23 | MDL-0061 | CSRC-0189 | 贵州 | 毕节 | 混合/未说明 | RAW_OR_UNSPECIFIED_GANGUE | 缺失 | 缺失 | 华南P2 | 31.02 | 1.69 | 1.08 | 0.58 | 2.07 |  | 36.44 | 71.46 | 3.82 | 9.02 | 14.92 | 10.31 | 49.71 | 34.67 | 26.29 | 2.22 | 0.26 | whole
24 | MDL-0062 | CSRC-0189 | 贵州 | 毕节 | 混合/未说明 | RAW_OR_UNSPECIFIED_GANGUE | 缺失 | 缺失 | 华南P2 | 18.32 | 1.54 | 1.67 | 3.58 | 0.12 |  | 25.23 | 83.6 | 1.24 | 1.78 | 7.41 | 2.91 | 51.24 | 48.59 | 6.34 | 15.89 | 3.72 | whole
25 | MDL-0063 | CSRC-0189 | 贵州 | 毕节 | 混合/未说明 | RAW_OR_UNSPECIFIED_GANGUE | 缺失 | 缺失 | 华南P2 | 28.25 | 0.62 | 1.03 | 1.87 | 1 |  | 32.77 | 72.52 | 1.78 | 8.91 | 4.33 | 11.83 | 41.26 | 31.32 | 14.44 | 18.92 | 1.99 | whole
26 | MDL-0064 | CSRC-0189 | 贵州 | 毕节 | 混合/未说明 | RAW_OR_UNSPECIFIED_GANGUE | 缺失 | 缺失 | 华南P2 | 20.07 | 2.88 |  |  |  |  | 22.95 | 78.91 | 1.63 | 3.16 | 1.73 | 6.29 | 43.16 | 42.71 | 10.8 | 17.06 | 2.6 | whole
27 | MDL-0065 | CSRC-0189 | 贵州 | 毕节 | 混合/未说明 | RAW_OR_UNSPECIFIED_GANGUE | 缺失 | 缺失 | 华南P2 | 16.29 | 0.91 | 1.18 | 3.04 | 0.16 |  | 21.58 | 84.9 | 1.17 | 2.19 | 2.54 | 7.36 | 41.27 | 45.92 | 12.59 | 16.6 | 3.29 | whole
28 | MDL-0066 | CSRC-0098 | 山东 | 枣庄 | 混合/未说明 | RAW_OR_UNSPECIFIED_GANGUE | 缺失 | 缺失 | 华北C-P | 19.93 | 0.04 | 0.26 | 0.01 | 0.38 | 0.22 | 20.84 |  | 3.45 |  |  |  |  | 46.14 | 30.92 | 0.18 | 0.48 | whole
29 | MDL-0067 | CSRC-0098 | 陕西 | 榆林 | 混合/未说明 | RAW_OR_UNSPECIFIED_GANGUE | 缺失 | 缺失 | 西北J | 17.79 | 0.12 | 0.17 | 0.02 | 0.62 | 0.33 | 19.05 |  | 4.77 |  |  |  |  | 48.62 | 27.33 | 0.44 | 0.38 | whole
30 | MDL-0068 | CSRC-0098 | 安徽 | 淮北 | 混合/未说明 | RAW_OR_UNSPECIFIED_GANGUE | 缺失 | 缺失 | 华北C-P | 15.75 | 0.15 | 0.2 | 0.01 | 0.31 | 0.21 | 16.63 |  | 4.33 |  |  |  |  | 52.19 | 26.66 | 0.33 | 0.33 | whole
31 | MDL-0069 | CSRC-0178 | 辽宁 | 本溪 | 混合/未说明 | RAW_OR_UNSPECIFIED_GANGUE | 兖济滕煤田 | 缺失 | 东北K-E | 45.8 | 0.8 | 1.5 | 0.3 | 0.5 |  | 48.9 |  | 1.59 |  | 23.8 | 16.3 |  | 27.6 | 10.4 | 7.5 | 4.8 | whole
32 | MDL-0070 | CSRC-0178 | 辽宁 | 本溪 | 混合/未说明 | RAW_OR_UNSPECIFIED_GANGUE | 兖济滕煤田 | 缺失 | 东北K-E | 25.5 | 0.3 | 1.6 | 0.2 | 0.5 |  | 28.1 |  | 1.76 |  | 32.4 | 11.1 |  | 32.8 | 14.3 | 18.8 | 5.2 | whole
33 | MDL-0075 | CSRC-0115 | 内蒙古 | 缺失 | 混合/未说明 | RAW_OR_UNSPECIFIED_GANGUE | 缺失 | 2^-1煤层 | 西北J | 16.64 | 1.27 | 2.07 | 0.64 | 0.62 |  | 21.24 |  | 85.51 |  |  | 1 |  | 44.76 | 12.88 | 20.83 | 0.52 | whole | 葫芦素煤矿 | 第十批A回填 ¦ 中煤葫芦素煤矿 ¦ 煤炭科学技术 2025,53(6):104-124 表1+表2 ¦ 与在库四元组+LOI完全一致，判为同一数据源；回填矿名/产地/氧化物
34 | MDL-0076 | CSRC-0115 | 陕西 | 缺失 | 混合/未说明 | RAW_OR_UNSPECIFIED_GANGUE | 缺失 | 3^-1煤层 | 西北J | 10.08 | 1.7 | 3.23 | 1.44 | 0.77 |  | 17.22 |  | 89.33 |  |  | 1 |  | 59.97 | 18.22 | 4.16 | 0.56 | whole | 南梁煤矿 | 第十批A回填 ¦ 中煤南梁煤矿 ¦ 煤炭科学技术 2025,53(6):104-124 表1+表2 ¦ 与在库四元组+LOI完全一致，判为同一数据源；回填矿名/产地/氧化物
35 | MDL-0077 | CSRC-0115 | 陕西 | 缺失 | 混合/未说明 | RAW_OR_UNSPECIFIED_GANGUE | 缺失 | 2号煤层 | 西北J | 5.84 | 0.56 | 2.94 | 1.06 | 0.75 |  | 11.15 |  | 93.87 |  |  | 1 |  | 68.99 | 18.38 | 1.26 | 0.53 | whole | 大海则煤矿 | 第十批A回填 ¦ 中煤大海则煤矿 ¦ 煤炭科学技术 2025,53(6):104-124 表1+表2 ¦ 与在库四元组+LOI完全一致，判为同一数据源；回填矿名/产地/氧化物
36 | MDL-0089 | CSRC-0146 | 山西 | 太原 | 混合/未说明 | RAW_OR_UNSPECIFIED_GANGUE | 西山煤田 | 缺失 | 华北C-P | 9.6 | 0.79 | 2.77 | 0.24 | 0.89 |  | 14.29 |  | 90.85 |  |  | 2 |  | 59.96 | 22.87 | 2.29 | 0.12 | whole
37 | MDL-0094 | CSRC-EXP-0005 | 贵州 | 六盘水 | 煤矸石 | RAW_OR_UNSPECIFIED_GANGUE | 缺失 | 缺失 | 华南P2 | 16.42 | 1.99 |  |  | 4.28 |  | 22.69 | 85.5 | 0.48 | 0.89 |  |  |  | 41.46 | 18.22 | 11.82 | 2.95 | whole
38 | MDL-0099 | CSRC-EXP-0010 | 黑龙江 | 鹤岗 | 煤矸石 | RAW_OR_UNSPECIFIED_GANGUE | 缺失 | 缺失 | 东北K-E | 14.32 |  | 3.52 |  |  |  | 17.84 |  | 0.55 |  |  |  |  | 52.48 | 19.73 | 4.32 | 2.02 | whole
39 | MDL-0103 | CSRC-EXP-0014 | 河北 | 石家庄 | 煤矸石 | RAW_OR_UNSPECIFIED_GANGUE | 缺失 | 缺失 | 华北C-P | 14.73 | 1.65 |  |  |  |  | 16.38 | [6 empty] | 51.69 | 19.64 | 5.2 | 1.76 | whole
40 | MDL-0105 | CSRC-EXP-0016 | 陕西 | 榆林 | 洗选矸石 | WASHED_GANGUE | 缺失 | 缺失 | 西北J | 10.35 | 1.57 |  |  |  |  | 11.92 | [6 empty] | 62.36 | 18.54 | 3.14 | 2.78 | whole
41 | MDL-0116 | CSRC-EXP-0020 | 内蒙古 | 鄂尔多斯 | 煤矸石 | RAW_OR_UNSPECIFIED_GANGUE | 缺失 | 缺失 | 西北J | 32.7 | 0.06 |  |  |  | 0.72 | 33.48 | [6 empty] | 31.63 | 32.1 | 0.73 | 0.85 | whole
42 | MDL-0119 | CSRC-EXP-0023 | 缺失 | 缺失 | 天然原始黑矸 | RAW_OR_UNSPECIFIED_GANGUE | 缺失 | 缺失 | 其他 | 17.04 | 1.67 |  |  |  | 0.77 | 19.48 | [6 empty] | 51.81 | 16.47 | 6.38 | 2.16 | whole
43 | MDL-0122 | CSRC-0017 | 山西 | 吕梁 | 混合/未说明 | RAW_OR_UNSPECIFIED_GANGUE | 缺失 | 缺失 | 华北C-P | 20.19 | 0.39 | 1.79 | 0.14 | 0.61 | 0.22 | 23.34 | [6 empty] | 46.92 | 26.08 | 1.96 | 1.51 | whole
44 | MDL-0123 | CSRC-0048 | 内蒙古 | 缺失 | 混合/未说明 | RAW_OR_UNSPECIFIED_GANGUE | 缺失 | 缺失 | 西北J | 26.05 |  | 0.16 |  | 0.74 | 0.15 | 27.1 | [6 empty] | 34.65 | 36.63 | 0.28 | 1.25 | whole
45 | MDL-0124 | CSRC-0037 | 新疆 | 缺失 | 混合/未说明 | RAW_OR_UNSPECIFIED_GANGUE | 缺失 | 缺失 | 西北J | 4 | 1.42 | 3.15 | 0.66 |  |  | 9.23 | [6 empty] | 58.24 | 26.45 | 4.27 | 1.81 | whole
46 | MDL-0128 | CSRC-0125 | 江苏 | 徐州 | 掘进矸石 | RAW_OR_UNSPECIFIED_GANGUE | 徐州煤田 | 缺失 | 华北C-P | 14.94 | 0.94 |  |  | 0.69 | 14.94 | 31.51 | 85 | 8.43 |  |  |  |  | 49.33 | 16.89 | 5.12 | 5.7 | whole
47 | MDL-0142 | CSRC-NEW-LPS-2014 | 贵州 | 六盘水 | 煤巷矸/岩巷矸混合矸（矸石山采样） | RAW_OR_UNSPECIFIED_GANGUE | 缺失 | 缺失 | 华南P2 | 11.21 | 2.52 | 1.83 | 1.33 | 3.14 |  | 20.03 | 80.24 | 3.21 | 0.61 | 4.25 | 1.62 | 64.1 | 48.36 | 18.19 | 9.15 | 1.78 | whole
48 | MDL-0143 | CSRC-NEW-LPS-2014 | 贵州 | 六盘水 | 煤巷矸/岩巷矸混合矸（矸石山采样） | RAW_OR_UNSPECIFIED_GANGUE | 缺失 | 缺失 | 华南P2 | 9.46 | 0.62 | 1.01 | 0.36 | 4.06 |  | 15.51 | 80.93 | 1.82 | 0.61 | 77.06 |  | 10.06 | 53.74 | 20.21 | 7.35 | 0.94 | whole
49 | MDL-0144 | CSRC-NEW-LPS-2014 | 贵州 | 六盘水 | 煤巷矸/岩巷矸混合矸（矸石山采样） | RAW_OR_UNSPECIFIED_GANGUE | 缺失 | 缺失 | 华南P2 | 14.81 | 2.54 | 1.01 | 0.27 | 3.3 |  | 21.93 | 79.48 | 1.89 | 0.83 | 17.25 | 3.85 | 35.56 | 38.48 | 17.73 | 18.09 | 0.89 | whole
50 | MDL-0145 | CSRC-NEW-LPS-2014 | 贵州 | 六盘水 | 煤巷矸/岩巷矸混合矸（矸石山采样） | RAW_OR_UNSPECIFIED_GANGUE | 缺失 | 缺失 | 华南P2 | 12.94 | 1.91 | 0.89 | 0.58 | 3.73 |  | 20.05 | 80.46 | 1.85 | 0.7 | 20.71 | 2.93 | 34.7 | 44.56 | 18.63 | 13.42 | 1.41 | whole
51 | MDL-0146 | CSRC-NEW-LPS-2014 | 贵州 | 六盘水 | 煤巷矸/岩巷矸混合矸（矸石山采样） | RAW_OR_UNSPECIFIED_GANGUE | 缺失 | 缺失 | 华南P2 | 14.12 | 2.63 | 0.84 | 0.32 | 3.02 |  | 20.93 | 78.33 | 1.65 | 0.66 | 9.68 | 2.95 | 50.03 | 43.98 | 15.63 | 15.79 | 0.98 | whole
52 | MDL-0147 | CSRC-NEW-LPS-2014 | 贵州 | 六盘水 | 煤巷矸/岩巷矸混合矸（矸石山采样） | RAW_OR_UNSPECIFIED_GANGUE | 缺失 | 缺失 | 华南P2 | 11.68 | 2.04 | 1.17 | 0.96 | 2.73 |  | 18.58 | 80.06 | 1.96 | 0.72 | 15.46 | 1.73 | 41.51 | 42.27 | 15.56 | 19.97 | 1.7 | whole
53 | MDL-0148 | CSRC-NEW-LPS-2014 | 贵州 | 六盘水 | 煤巷矸/岩巷矸混合矸（矸石山采样） | RAW_OR_UNSPECIFIED_GANGUE | 缺失 | 缺失 | 华南P2 | 10.96 | 2.8 | 1.59 | 0.2 | 2.77 |  | 18.32 | 79.15 | 1.63 | 0.78 | 23.31 | 3.91 | 29.17 | 43 | 17.96 | 18.52 | 0.72 | whole
54 | MDL-0149 | CSRC-NEW-LPS-2014 | 贵州 | 六盘水 | 煤巷矸/岩巷矸混合矸（矸石山采样） | RAW_OR_UNSPECIFIED_GANGUE | 缺失 | 缺失 | 华南P2 | 14.54 | 2.32 | 1.1 | 0.37 | 3.24 |  | 21.57 | 76.36 | 2.57 | 0.6 | 7.29 | 4.12 | 50.27 | 47.53 | 16.49 | 11.68 | 0.91 | whole
55 | MDL-0150 | CSRC-NEW-LPS-2014 | 贵州 | 六盘水 | 煤巷矸/岩巷矸混合矸（矸石山采样） | RAW_OR_UNSPECIFIED_GANGUE | 缺失 | 缺失 | 华南P2 | 12.32 | 3.05 | 1.37 | 1.48 | 2.64 |  | 20.86 | 81.78 | 1.5 | 0.66 | 5.16 |  | 56.92 | 42.35 | 14.97 | 16.23 | 3.82 | whole
56 | MDL-0151 | CSRC-NEW-LPS-2014 | 贵州 | 六盘水 | 煤巷矸/岩巷矸混合矸（矸石山采样） | RAW_OR_UNSPECIFIED_GANGUE | 缺失 | 缺失 | 华南P2 | 12.75 | 2.84 | 1.51 | 2.84 | 2.65 |  | 22.59 | 79.93 | 1.1 | 0.84 | 3.58 |  | 21.36 | 41.17 | 15.02 | 15.95 | 3.63 | whole
57 | MDL-0152 | CSRC-NEW-LPS-2014 | 贵州 | 六盘水 | 煤巷矸/岩巷矸混合矸（矸石山采样） | RAW_OR_UNSPECIFIED_GANGUE | 缺失 | 缺失 | 华南P2 | 10.63 | 1.84 | 1.15 | 2.42 | 2.6 |  | 18.64 | 83.63 | 1.77 | 0.72 | 6.13 | 0.27 | 52.19 | 37.55 | 18.03 | 17.89 | 4.21 | whole
58 | MDL-0153 | CSRC-NEW-LPS-2014 | 贵州 | 六盘水 | 煤巷矸/岩巷矸混合矸（矸石山采样） | RAW_OR_UNSPECIFIED_GANGUE | 缺失 | 缺失 | 华南P2 | 12.93 | 3.3 | 1.25 | 1.77 | 3.24 |  | 22.49 | 84.22 | 1.93 | 0.67 | 11.53 |  | 35.61 | 40.3 | 15.76 | 16.71 | 3.4 | whole
59 | MDL-0154 | CSRC-NEW-LPS-2014 | 贵州 | 六盘水 | 煤巷矸/岩巷矸混合矸（矸石山采样） | RAW_OR_UNSPECIFIED_GANGUE | 缺失 | 缺失 | 华南P2 | 13.6 | 1.87 | 1.62 | 2.71 | 3.69 |  | 23.49 | 81.66 | 1.28 | 0.6 | 4.7 |  | 28.74 | 41.12 | 14.85 | 16.95 | 2.32 | whole
60 | MDL-0155 | CSRC-NEW-LPS-2014 | 贵州 | 六盘水 | 煤巷矸/岩巷矸混合矸（矸石山采样） | RAW_OR_UNSPECIFIED_GANGUE | 缺失 | 缺失 | 华南P2 | 11.66 | 3.5 | 1.1 | 2.69 | 2.8 |  | 21.75 | 80.67 | 1.39 | 0.72 | 3.09 |  | 55.73 | 42.58 | 14.96 | 16.55 | 2.49 | whole
61 | MDL-0006 | CSRC-0060 | 内蒙古 | 缺失 | 混合/未说明 | RAW_OR_UNSPECIFIED_GANGUE | 准格尔 | 6号煤层 | 西北J | 30.07 | 0.11 | 0.18 | 0.07 | 0.81 | 0.42 | 31.66 |  |  |  | 94.18 |  |  | 35.71 | 30.55 | 0.73 | 1.31 | whole
62 | MDL-0008 | CSRC-0077 | 内蒙古 | 缺失 | 混合/未说明 | RAW_OR_UNSPECIFIED_GANGUE | 准格尔 | 缺失 | 西北J | 31.08 | 0.08 | 0.15 | 0.05 | 0.58 |  | 31.94 |  |  |  | 86 |  |  | 35.1 | 31 | 0.58 | 1.11 | whole
63 | MDL-0156 | CSRC-REM-0001 | 内蒙古 | 鄂尔多斯 | 混合/未说明 | RAW_OR_UNSPECIFIED_GANGUE | 缺失 | 缺失 | 西北J | 33 | 0.2 | 0.1 | 0.8 | 0.7 | 1.6 | 36.4 | [6 empty] | 32.4 | 29.9 | 0.6 | 0.8 | whole
64 | MDL-0159 | CSRC-REM-0004 | 山西 | 大同 | 混合/未说明 | RAW_OR_UNSPECIFIED_GANGUE | 缺失 | 缺失 | 华北C-P | 20.18 | 2.53 | 2.02 | 0.44 | 1.04 | 1.1 | 27.31 | 78.63 | 0.22 | 2.92783768 |  |  |  | 22.89 | 40.04 | 4.18 | 4.8 | whole
65 | MDL-0162 | CSRC-REM-0007 | 缺失 | 缺失 | 混合/未说明 | RAW_OR_UNSPECIFIED_GANGUE | 缺失 | 缺失 | 其他 | 16.2 | 0.56 |  |  |  |  | 16.76 | [6 empty] | 48.52 | 25.93 | 3.01 | 1.12 | whole
66 | MDL-0185 | CSRC-0210 | 内蒙古 | 鄂尔多斯 | 煤矸石 | RAW_OR_UNSPECIFIED_GANGUE | 缺失 | 缺失 | 西北J | 25.73 |  | 0.17 |  | 1.07 | 0.22 | 27.19 | [6 empty] | 36.2 | 35.02 | 0.87 | 0.21 | whole
67 | MDL-0186 | CSRC-0211 | 山西 | 大同 | 煤矸石 | RAW_OR_UNSPECIFIED_GANGUE | 缺失 | 缺失 | 华北C-P | 26.1 | 0.81 | 1.73 | 0.98 | 0.84 |  | 30.46 | [6 empty] | 47.58 | 16.86 | 1.91 | 1.72 | whole
68 | MDL-0187 | CSRC-0212 | 陕西 | 榆林 | 煤矸石 | RAW_OR_UNSPECIFIED_GANGUE | 缺失 | 缺失 | 西北J | 1.05 | 1.2 | 0.93 | 0.18 | 0.63 |  | 3.99 | [6 empty] | 56.46 | 23.65 | 1.86 | 14.04 | whole
69 | MDL-0189 | CSRC-0214 | 内蒙古 | 鄂尔多斯 | 煤矸石 | RAW_OR_UNSPECIFIED_GANGUE | 缺失 | 缺失 | 西北J | 19 | 0.11 | 0.12 | 0.03 | 0.64 |  | 19.9 | [6 empty] | 40.48 | 39.09 | 0.31 | 0.1 | whole
70 | MDL-0190 | CSRC-0214 | 内蒙古 | 鄂尔多斯 | 煤矸石 | RAW_OR_UNSPECIFIED_GANGUE | 缺失 | 缺失 | 西北J | 18.1 | 0.11 | 0.24 | 0.15 | 0.84 |  | 19.44 | [6 empty] | 42.71 | 37.23 | 0.28 | 0.12 | whole
71 | MDL-0191 | CSRC-0214 | 内蒙古 | 鄂尔多斯 | 煤矸石 | RAW_OR_UNSPECIFIED_GANGUE | 缺失 | 缺失 | 西北J | 21.63 | 0.08 | 0.37 | 0.09 | 0.69 |  | 22.86 | [6 empty] | 37.15 | 39.25 | 0.46 | 0.07 | whole
72 | MDL-0192 | CSRC-0214 | 内蒙古 | 鄂尔多斯 | 煤矸石 | RAW_OR_UNSPECIFIED_GANGUE | 缺失 | 缺失 | 西北J | 19.46 | 0.07 | 0.12 | 0.04 | 0.59 |  | 20.28 | [6 empty] | 43.06 | 36.2 | 0.26 | 0.08 | whole
73 | MDL-0193 | CSRC-0215 | 云南 | 昆明 | 煤矸石 | RAW_OR_UNSPECIFIED_GANGUE | 缺失 | 缺失 | 华南P2 | 30.86 | 0.45 | 0.88 |  |  | 1.04 | 33.23 |  |  | 6.279 |  |  |  | 40.62 | 25.23 | 1.03 | 0.24 | whole
74 | MDL-0194 | CSRC-0216 | 缺失 | 缺失 | 煤矸石 | RAW_OR_UNSPECIFIED_GANGUE | 缺失 | 缺失 | 其他 | 17.6 | 0.85 | 1.84 | 0.84 | 0.75 |  | 21.88 | [6 empty] | 45.94 | 26.33 | 3.39 | 1.26 | whole
75 | MDL-0207 | CSRC-0220 | 陕西 | 铜川 | 煤矸石 | RAW_OR_UNSPECIFIED_GANGUE | 缺失 | 缺失 | 西北J | 14.54 | 0.15 | 0.56 | 0.08 | 1.43 |  | 16.76 | [6 empty] | 44.75 | 37.43 | 0.99 | 0.07 | whole | 铜川某矿2 | LOI 由矿产保护与利用 2019,39(4) 表1「陕西铜川」补（八项与本文完全一致，判为同一数据）
76 | MDL-0219 | CSRC-0221 | 陕西 | 榆林 | 煤矸石 | RAW_OR_UNSPECIFIED_GANGUE | 缺失 | 缺失 | 西北J | 8.8 | 0.97 |  |  | 0.15 |  | 9.92 | 91.68 |  | 0.188 |  |  |  | 60.06 | 23.05 | 4.98 | 2.91 | whole | 神木店塔镇王塔煤矿 | 神木市环评表6；报告灰分91.68与烧失量8.80
77 | MDL-0220 | CSRC-0230 | 辽宁 | 抚顺 | 煤矸石 | RAW_OR_UNSPECIFIED_GANGUE | 缺失 | 缺失 | 东北K-E | 23.02 | 0.89 | 0.65 | 0.18 |  |  | 24.74 | [6 empty] | 43.11 | 17.4 | 10.39 | 0.96 | whole |  | Applied Sciences 2024,14(1),453 表1；报告LOI
78 | MDL-0221 | CSRC-0230 | 黑龙江 | 鸡西 | 煤矸石 | RAW_OR_UNSPECIFIED_GANGUE | 缺失 | 缺失 | 东北K-E | 18.42 | 0.44 | 1.75 | 0.13 |  |  | 20.74 | [6 empty] | 54.09 | 21.62 | 2.28 | 0.23 | whole |  | Applied Sciences 2024,14(1),453 表1；报告LOI
79 | MDL-0222 | CSRC-0230 | 河北 | 邢台 | 煤矸石 | RAW_OR_UNSPECIFIED_GANGUE | 缺失 | 缺失 | 华北C-P | 48.2 | 0.19 | 0.44 | 0.08 |  |  | 48.91 | [6 empty] | 26.94 | 17.7 | 2.96 | 0.36 | whole |  | Applied Sciences 2024,14(1),453 表1；报告LOI
80 | MDL-0223 | CSRC-0230 | 山东 | 肥城 | 煤矸石 | RAW_OR_UNSPECIFIED_GANGUE | 缺失 | 缺失 | 华北C-P | 16.75 | 1.88 | 1.6 | 0.87 |  |  | 21.1 | [6 empty] | 46.2 | 16.82 | 7.38 | 4.24 | whole |  | Applied Sciences 2024,14(1),453 表1；报告LOI
81 | MDL-0224 | CSRC-0230 | 安徽 | 淮南 | 煤矸石 | RAW_OR_UNSPECIFIED_GANGUE | 缺失 | 缺失 | 华北C-P | 15.12 | 0.31 | 0.83 | 0.07 |  |  | 16.33 | [6 empty] | 53.64 | 23.94 | 1.17 | 0.2 | whole |  | Applied Sciences 2024,14(1),453 表1；报告LOI
82 | MDL-0225 | CSRC-0230 | 四川 | 攀枝花 | 煤矸石 | RAW_OR_UNSPECIFIED_GANGUE | 缺失 | 缺失 | 华南P2 | 19.17 | 2.76 | 3.57 | 0.18 |  |  | 25.68 | [6 empty] | 46.32 | 19.24 | 5.63 | 0.96 | whole |  | Applied Sciences 2024,14(1),453 表1；报告LOI
83 | MDL-0226 | CSRC-0230 | 贵州 | 六盘水 | 煤矸石 | RAW_OR_UNSPECIFIED_GANGUE | 缺失 | 缺失 | 华南P2 | 17.6 | 2.94 | 1.51 | 1.22 |  |  | 23.27 | [6 empty] | 38.55 | 13.48 | 11.41 | 8.79 | whole |  | Applied Sciences 2024,14(1),453 表1；报告LOI
84 | MDL-0227 | CSRC-0230 | 江苏 | 徐州 | 煤矸石 | RAW_OR_UNSPECIFIED_GANGUE | 缺失 | 缺失 | 华北C-P | 14 | 0.9 | 0.77 |  |  |  | 15.67 | [6 empty] | 54.3 | 14.9 | 10.8 | 3.8 | whole |  | Applied Sciences 2024,14(1),453 表1；报告LOI
85 | MDL-0228 | CSRC-0230 | 山西 | 阳泉 | 煤矸石 | RAW_OR_UNSPECIFIED_GANGUE | 缺失 | 缺失 | 华北C-P | 16.54 | 0.98 | 1.33 | 0.12 |  |  | 18.97 | [6 empty] | 48.57 | 23.29 | 5.66 | 1.81 | whole |  | Applied Sciences 2024,14(1),453 表1；报告LOI
86 | MDL-0229 | CSRC-0230 | 山西 | 大同 | 煤矸石 | RAW_OR_UNSPECIFIED_GANGUE | 缺失 | 缺失 | 华北C-P | 16.52 | 0.73 | 1.65 | 0.1 |  |  | 19 | [6 empty] | 48.33 | 19.87 | 9.85 | 1.85 | whole |  | Applied Sciences 2024,14(1),453 表1；报告LOI
87 | MDL-0230 | CSRC-0230 | 江西 | 萍乡 | 煤矸石 | RAW_OR_UNSPECIFIED_GANGUE | 缺失 | 缺失 | 华南P2 | 20.71 | 2.01 | 2.39 | 0.21 |  |  | 25.32 | [6 empty] | 52.56 | 16.57 | 3.35 | 1.24 | whole |  | Applied Sciences 2024,14(1),453 表1；报告LOI
88 | MDL-0231 | CSRC-0230 | 新疆 | 石河子 | 煤矸石 | RAW_OR_UNSPECIFIED_GANGUE | 缺失 | 缺失 | 西北J | 51.9 | 4.54 | 0.82 | 0.17 |  |  | 57.43 | [6 empty] | 17.7 | 5.72 | 1.77 | 15.1 | whole |  | Applied Sciences 2024,14(1),453 表1；报告LOI
89 | MDL-0232 | CSRC-0231 | 山东 | 泰安 | 煤矸石 | RAW_OR_UNSPECIFIED_GANGUE | 缺失 | 缺失 | 华北C-P | 13.85 | 4.97 | 5.19 | 4.35 |  |  | 28.36 | [6 empty] | 52.03 | 20.2 | 8.74 | 3.23 | whole |  | Data in Brief 2023 表2；LOI 13.85 按 GB/T 35986-2018
90 | MDL-0310 | CSRC-SX5-004 | 山西 | 晋中 | 煤矸石 | RAW_OR_UNSPECIFIED_GANGUE | 缺失 | 缺失 | 华北C-P | 23.95 | 0.49 | 1.32 | 0.41 | 0.78 | 0.24 | 27.19 | 76.9 | [5 empty] | 46.42 | 23.63 | 1.9 | 0.73 | whole |  | 第五批(山西专项) ¦ 平舒煤业温家庄煤矿 ¦ 山西省煤炭地质研究所(2016-08-18/19) ¦ 寿阳精华选煤有限公司矸石综合治理项目环境影响报告书
91 | MDL-0311 | CSRC-SX5-005 | 山西 | 晋中 | 煤矸石 | RAW_OR_UNSPECIFIED_GANGUE | 缺失 | 缺失 | 华北C-P | 44.31 | 0.45 | 0.78 | 0.57 | 1.08 | 0.32 | 47.51 | 56.13 | [5 empty] | 28.15 | 19.28 | 0.85 | 1.12 | whole |  | 第五批(山西专项) ¦ 寿阳段王友众煤矿 ¦ 山西省煤炭地质研究所(2011-08-31) ¦ 寿阳县汇能工贸有限公司煤矸石综合治理项目环境影响报告书(报批本)
92 | MDL-0312 | CSRC-SX5-005 | 山西 | 晋中 | 煤矸石 | RAW_OR_UNSPECIFIED_GANGUE | 缺失 | 缺失 | 华北C-P | 26.87 | 0.51 | 0.48 | 0.54 | 0.74 | 0.12 | 29.26 | 73.5 | [5 empty] | 37.05 | 31.43 | 0.72 | 0.67 | whole |  | 第五批(山西专项) ¦ 寿阳段王友众煤矿 ¦ 山西省煤炭地质研究所(2011-08-31) ¦ 寿阳县汇能工贸有限公司煤矸石综合治理项目环境影响报告书(报批本)
93 | MDL-0313 | CSRC-SX5-006 | 山西 | 晋中 | 煤矸石 | RAW_OR_UNSPECIFIED_GANGUE | 缺失 | 缺失 | 华北C-P | 21.08 | 0.41 | 1.18 | 0.08 | 0.71 | 0.74 | 24.2 | [6 empty] | 39.91 | 18.77 | 14.83 | 1.23 | whole |  | 第五批(山西专项) ¦ 平遥仁和聚/金众煤焦 ¦ 山西省地质矿产局二一三实验室(2020-09) ¦ 平遥峰泰绿化建设有限公司利用煤矸石填沟造地项目环境影响报告书
94 | MDL-0314 | CSRC-SX5-007 | 山西 | 晋中 | 煤矸石 | RAW_OR_UNSPECIFIED_GANGUE | 缺失 | 缺失 | 华北C-P | 12 | 0.42 | 1.46 | 0.42 | 0.88 | 0.16 | 15.34 | [6 empty] | 55.68 | 26.61 | 1.82 | 0.39 | whole |  | 第五批(山西专项) ¦ 山西新元煤炭 ¦ 山西省地质矿产研究院(2018-12-26) ¦ 山西新元煤炭有限责任公司西沟煤矸石填沟造地项目环境影响报告书(报批本)
95 | MDL-0315 | CSRC-SX5-008 | 山西 | 晋中 | 煤矸石 | RAW_OR_UNSPECIFIED_GANGUE | 缺失 | 缺失 | 华北C-P | 17.84 | 0.49 | 0.57 | 0.16 | 0.78 | 0.81 | 20.65 | 82.38 | [5 empty] | 52.8 | 20.76 | 2.43 | 1.64 | whole |  | 第五批(山西专项) ¦ 和顺益德煤业 ¦ 山西省煤炭地质研究所(2011) ¦ 山西煤炭运销集团和顺益德煤业有限公司变更环境影响报告书
96 | MDL-0320 | CSRC-SX5-013 | 山西 | 忻州 | 煤矸石 | RAW_OR_UNSPECIFIED_GANGUE | 缺失 | 缺失 | 华北C-P | 11.99 | 0.89 | 2.29 | 0.1 | 0.99 | 0.18 | 16.44 | [6 empty] | 57.96 | 19.81 | 5.37 | 0.34 | whole |  | 第五批(山西专项) ¦ 同生安顺露天矿 ¦ 环评报告书 ¦ https://xzspj.sxxz.gov.cn/zwyw/tzgg/202506/W0202506195822297
97 | MDL-0321 | CSRC-SX5-013 | 山西 | 忻州 | 煤矸石 | RAW_OR_UNSPECIFIED_GANGUE | 缺失 | 缺失 | 华北C-P | 13.12 | 2 | 2.02 | 0.15 | 0.65 | 0.9 | 18.84 | [6 empty] | 54.91 | 17.37 | 5.79 | 2.65 | whole |  | 第五批(山西专项) ¦ 同生安顺露天矿 ¦ 环评报告书 ¦ https://xzspj.sxxz.gov.cn/zwyw/tzgg/202506/W0202506195822297
98 | MDL-0322 | CSRC-SX5-014 | 山西 | 忻州 | 煤矸石 | RAW_OR_UNSPECIFIED_GANGUE | 缺失 | 缺失 | 华北C-P | 19.39 | 0.21 | 0.89 | 0.04 | 0.89 | 0.66 | 22.08 | [6 empty] | 46.38 | 30.2 | 1.59 | 0.18 | whole |  | 第五批(山西专项) ¦ 晋神沙坪煤业 ¦ 山西省地质矿产研究院(2021-03-17) ¦ 山西晋神沙坪煤业有限公司(沙坪洗煤厂)煤矸石填沟造地综合利用工程环境影响报告书(报批本)
99 | MDL-0323 | CSRC-SX5-015 | 山西 | 晋城 | 煤矸石 | RAW_OR_UNSPECIFIED_GANGUE | 缺失 | 缺失 | 华北C-P | 52.58 | 0.55 | 0.45 | 0.32 | 0.29 | 0.17 | 54.36 | 45.79 | [5 empty] | 20.9 | 16.3 | 1.35 | 2.82 | whole |  | 第五批(山西专项) ¦ 晋煤寺河煤矿 ¦ 山西煤田地质研究所(2011-04-29/05-09) ¦ 山西晋城兴唐煤业有限公司车寨矿井及选煤厂1.50Mt/a新建工程环境影响报告书
100 | MDL-0324 | CSRC-SX5-016 | 山西 | 大同 | 煤矸石 | RAW_OR_UNSPECIFIED_GANGUE | 缺失 | 缺失 | 华北C-P | 27.53 | 1.54 | 1.03 | 0.13 | 0.963 | 1 | 32.193 | [6 empty] | 42.93 | 23.42 | 2.48 | 0.214 | whole |  | 第五批(山西专项) ¦ 大同屹玮煤炭 ¦ 环评报告书 ¦ https://sthjj.dt.gov.cn/dtssthjjz/gsl/202305/0148ba420bed428
101 | MDL-0327 | CSRC-SX5-017 | 山西 | 晋中 | 煤矸石 | RAW_OR_UNSPECIFIED_GANGUE | 缺失 | 缺失 | 华北C-P | 8.46 | 0.96 | 1.78 | 0.56 | 0.84 | 0.51 | 13.11 | 87.41 | [5 empty] | 61.5 | 18.66 | 5.74 | 0.28 | whole |  | 第五批(山西专项) ¦ 潞安左权五里堠煤业 ¦ 山西省煤炭工业厅综合测试中心(2022-04) ¦ 左权县晋鑫昌环保科技有限公司土地整治项目环境影响报告书(报批本)
102 | MDL-0333 | CSRC-SX6-001 | 山西 | 晋中 | 煤矸石 | RAW_OR_UNSPECIFIED_GANGUE | 缺失 | 缺失 | 华北C-P | 16.46 | 0.62 | 0.08 | 0.1 | 0.32 | 0.92 | 18.5 | [6 empty] | 51.9 | 7.26 | 2.02 | 16.74 | whole |  | 第六批(灵石) ¦ 山西灵石华灜金泰源煤业有限公司 9# ¦ 山西省煤炭地质研究所（2010-07）
103 | MDL-0334 | CSRC-SX6-002 | 山西 | 晋中 | 煤矸石 | RAW_OR_UNSPECIFIED_GANGUE | 缺失 | 缺失 | 华北C-P | 12.38 | 0.93 | 1.41 | 0.08 | 0.82 | 1.12 | 16.74 | [6 empty] | 58.78 | 17.35 | 6.39 | 2.46 | whole |  | 第六批(灵石) ¦ 山西灵石亨元顺煤业有限公司 10# ¦ 山西省地质矿产研究所（2020-03）
104 | MDL-0336 | CSRC-SX8-001 | 山西 | 晋中 | 煤矸石 | RAW_OR_UNSPECIFIED_GANGUE | 缺失 | 缺失 | 华北C-P | 18.96 | 0.64 | 3.03 | 0.12 | 0.77 | 1.26 | 24.78 | 82.15 | 1.02 |  |  |  |  | 50.35 | 21.47 | 3.18 | 0.42 | whole |  | 第八批(晋中紫金) ¦ 山西煤炭运销集团晋中紫金煤业有限公司 6# ¦ 环评报告书表7-5/7-6（2018-12）
105 | MDL-0337 | CSRC-SX9-001 | 山西 | 晋城 | 煤矸石 | RAW_OR_UNSPECIFIED_GANGUE | 缺失 | 缺失 | 华北C-P | 20.9 | 0.5 | 0.84 | 0.35 |  | 0.205 | 22.795 | [6 empty] | 41.9 | 31.54 | 1.22 | 0.34 | whole | 山西泽州天泰和瑞煤业有限公司 | 第九批 ¦ 泽州天泰和瑞 3# ¦ 山西绿洁环保有限公司固体废弃物综合利用土地整治项目环评报告书 表3-3（参照和瑞矿3#煤矸石成分分析，第3章）¦ 未报灰分，四目标和75.00+LOI20.90=95.90≤100，通过R2 ¦ SO3由原表S 0.082%按SO3=S×2.497换算
106 | MDL-0338 | CSRC-SX5-011 | 山西 | 长治 | 洗选矸石 | WASHED_GANGUE | 缺失 | 缺失 | 华北C-P | 13.62 | 0.83 | 2.12 | 0.6 | 0.82 | 0.2 | 18.19 | 86.38 | 0.88 | 1.39 |  |  |  | 53.46 | 21.71 | 3.87 | 1.56 | whole | 潞安集团漳村煤矿（3#煤，富生煤化/鸿盛选煤厂洗选） | 第九批 ¦ 漳村 3# 洗选矸 ¦ 襄垣县鸿鹏环保科技新建煤矸石综合治理土地整治项目环评报告书 表3-5（2023-08）¦ 报灰分Aa86.38，四目标和80.60≤灰分+2=88.38，通过R3 ¦ 工业分析四项齐全(LOI13.62/灰分86.38/Mad0.88/St,d0.08) ¦ SO3由St,d 0.08%按SO3=S×2.497换算 ¦ 原表MnO2 0.07%为二氧化锰，未填入MnO列
107 | MDL-0339 | CSRC-B10-001 | 内蒙古 | 缺失 | 煤矸石 | RAW_OR_UNSPECIFIED_GANGUE | 缺失 | 缺失 | 西北J | 14.8 | 0.13 | 0.1 | 0.11 | 0.73 |  | 15.87 | [6 empty] | 55.12 | 26.94 | 2.11 | 0.36 | whole | 芒来露天矿 | 第十批A ¦ 中煤芒来露天矿 ¦ 煤炭科学技术 2025,53(6):104-124 表1+表2 ¦ 报告LOI14.8未报灰分，四目标和+LOI≤100，通过R2
108 | MDL-0340 | CSRC-B10-002 | 新疆 | 哈密 | 煤矸石 | RAW_OR_UNSPECIFIED_GANGUE | 缺失 | 缺失 | 西北J | 7.45 | 1.96 | 2.85 | 0.56 | 0.97 |  | 13.79 | [6 empty] | 53.06 | 20.6 | 3.27 | 0.79 | whole | 大南湖七号煤矿 | 第十批A ¦ 中煤大南湖七号煤矿 ¦ 煤炭科学技术 2025,53(6):104-124 表1+表2 ¦ 报告LOI7.45未报灰分，四目标和+LOI≤100，通过R2
109 | MDL-0341 | CSRC-B10-003 | 山西 | 临汾 | 煤矸石 | RAW_OR_UNSPECIFIED_GANGUE | 缺失 | 缺失 | 华北C-P | 15.42 | 0.26 | 0.61 | 0.36 | 0.8 |  | 17.45 | [6 empty] | 48.55 | 31.13 | 2.37 | 0.39 | whole | 王家岭煤矿 | 第十批A ¦ 中煤王家岭煤矿 ¦ 煤炭科学技术 2025,53(6):104-124 表1+表2 ¦ 报告LOI15.42未报灰分，四目标和+LOI≤100，通过R2
110 | MDL-0342 | CSRC-B10-004 | 江苏 | 徐州 | 煤矸石 | RAW_OR_UNSPECIFIED_GANGUE | 缺失 | 缺失 | 华北C-P | 15.59 | 0.12 | 0.03 | 0.12 | 0.5 |  | 16.36 | [6 empty] | 48.73 | 31.78 | 3.41 | 0.36 | whole | 孔庄煤矿 | 第十批A ¦ 中煤孔庄煤矿 ¦ 煤炭科学技术 2025,53(6):104-124 表1+表2 ¦ 报告LOI15.59未报灰分，四目标和+LOI≤100，通过R2
111 | MDL-0343 | CSRC-B10-005 | 江苏 | 徐州 | 煤矸石 | RAW_OR_UNSPECIFIED_GANGUE | 缺失 | 缺失 | 华北C-P | 15.04 | 0.12 | 0.04 | 0.13 | 0.42 |  | 15.75 | [6 empty] | 55.95 | 26.52 | 1.86 | 0.35 | whole | 徐庄煤矿 | 第十批A ¦ 中煤徐庄煤矿 ¦ 煤炭科学技术 2025,53(6):104-124 表1+表2 ¦ 报告LOI15.04未报灰分，四目标和+LOI≤100，通过R2
112 | MDL-0344 | CSRC-B10-006 | 江苏 | 徐州 | 煤矸石 | RAW_OR_UNSPECIFIED_GANGUE | 缺失 | 缺失 | 华北C-P | 9.86 | 0.28 | 1.53 | 0.02 | 1.02 |  | 12.71 | [6 empty] | 57.79 | 25.34 | 3.48 | 0.37 | whole | 姚桥煤矿 | 第十批A ¦ 中煤姚桥煤矿 ¦ 煤炭科学技术 2025,53(6):104-124 表1+表2 ¦ 报告LOI9.86未报灰分，四目标和+LOI≤100，通过R2
113 | MDL-0345 | CSRC-B10-010 | 湖南 | 娄底 | 煤矸石 | RAW_OR_UNSPECIFIED_GANGUE | 缺失 | 缺失 | 华南P2 | 14.97 | 0.44 | 1.12 | 0.73 |  |  | 17.26 | [6 empty] | 58.3 | 16.17 | 1.12 | 0.71 | whole | 湖南涟源沙坪镇沙坪煤矿 | 第十批B ¦ 沙坪煤矿 样本1 ¦ 煤田地质与勘探 2021,49(6):186-192 表1 ¦ 报告烧失量14.97，四目标和+LOI≤100，通过R2
114 | MDL-0346 | CSRC-B10-010 | 湖南 | 娄底 | 煤矸石 | RAW_OR_UNSPECIFIED_GANGUE | 缺失 | 缺失 | 华南P2 | 12.01 | 0.57 | 5.25 | 1.06 |  |  | 18.89 | [6 empty] | 59.03 | 10.52 | 1.08 | 7.05 | whole | 湖南涟源沙坪镇沙坪煤矿 | 第十批B ¦ 沙坪煤矿 样本2 ¦ 煤田地质与勘探 2021,49(6):186-192 表1 ¦ 报告烧失量12.01，四目标和+LOI≤100，通过R2
115 | MDL-0347 | CSRC-B10-010 | 湖南 | 娄底 | 煤矸石 | RAW_OR_UNSPECIFIED_GANGUE | 缺失 | 缺失 | 华南P2 | 9.52 | 0.97 | 2.08 | 0.23 |  |  | 12.8 | [6 empty] | 64.03 | 15.4 | 2.8 | 2.33 | whole | 湖南涟源沙坪镇沙坪煤矿 | 第十批B ¦ 沙坪煤矿 样本3 ¦ 煤田地质与勘探 2021,49(6):186-192 表1 ¦ 报告烧失量9.52，四目标和+LOI≤100，通过R2
116 | MDL-0348 | CSRC-B10-011 | 匈牙利 | Bükábrány | 煤矸石 | RAW_OR_UNSPECIFIED_GANGUE | 缺失 | 缺失 | 其他 | 4.5 | 2.3 | 3.5 | 0.55 | 1.076 | 0.35 | 12.276 |  |  |  | 6.2 | 22.5 | 30.7 | 59.2 | 20.8 | 7.08 | 0.68 | whole | Bükábrány露天褐煤矿（匈牙利） | 第十批C ¦ Bükábrány CG1 ¦ University of Miskolc 博士论文2025 表3.3+3.4 ¦ 报告LOI4.5，四目标和+LOI≤100，通过R2 ¦ 含XRD矿物定量 ¦ SO3由S 0.14%按SO3=S×2.497换算
117 | MDL-0349 | CSRC-B10-011 | 匈牙利 | Bükábrány | 煤矸石 | RAW_OR_UNSPECIFIED_GANGUE | 缺失 | 缺失 | 其他 | 7.9 | 1.92 | 2.99 | 0.69 | 0.959 | 0.325 | 14.784 |  |  |  | 4.5 | 16.2 | 45.2 | 61.1 | 17.8 | 5.67 | 0.67 | whole | Bükábrány露天褐煤矿（匈牙利） | 第十批C ¦ Bükábrány CG2 ¦ University of Miskolc 博士论文2025 表3.3+3.4 ¦ 报告LOI7.9，四目标和+LOI≤100，通过R2 ¦ 含XRD矿物定量 ¦ SO3由S 0.13%按SO3=S×2.497换算
118 | MDL-0350 | CSRC-B10-011 | 匈牙利 | Bükábrány | 煤矸石 | RAW_OR_UNSPECIFIED_GANGUE | 缺失 | 缺失 | 其他 | 4.5 | 1.07 | 2.2 | 0.86 | 0.624 | 0.05 | 9.304 |  |  |  | 6.3 | 12.6 | 56.3 | 72.1 | 13.4 | 4.33 | 0.65 | whole | Bükábrány露天褐煤矿（匈牙利） | 第十批C ¦ Bükábrány CG3 ¦ University of Miskolc 博士论文2025 表3.3+3.4 ¦ 报告LOI4.5，四目标和+LOI≤100，通过R2 ¦ 含XRD矿物定量 ¦ SO3由S 0.02%按SO3=S×2.497换算
119 | MDL-0352 | CSRC-B11-002 | 江西 | 吉安 | 煤矸石 | RAW_OR_UNSPECIFIED_GANGUE | 缺失 | 缺失 | 华南P2 | 12.94 | 1.76 |  |  |  | 0.749 | 15.449 |  |  | 1.26 |  |  |  | 60.22 | 16.24 | 6.15 | 1.96 | whole | 永新县禾川镇砖厂原料矸 | 第十一批 ¦ 永新县禾川镇砖厂原料矸 ¦ 永新县建设项目环境影响报告表 原辅材料成分表（SiO2/Al2O3/Fe2O3/CaO/MgO/硫/烧失量/发热量） ¦ 政府公开环评 ¦ 报告烧失量12.94，四目标和+LOI≤100，通过R2 ¦ SO3由S 0.3%按SO3=S×2.497换算 ¦ 热值1.26MJ/kg ¦
120 | MDL-0353 | CSRC-B11-003 | 河南 | 郑州 | 煤矸石 | RAW_OR_UNSPECIFIED_GANGUE | 缺失 | 缺失 | 华北C-P | 9.34 | 0.78 | 1.83 |  | 0.9 | 0.05 | 12.9 |  |  | 3.604 |  |  |  | 55.36 | 20.5 | 4.71 | 5.82 | whole | 郑州净洁馨建材原料矸 | 第十一批 ¦ 郑州净洁馨建材原料矸 ¦ 郑州净洁馨建材有限责任公司年产1.2亿块煤矸石烧结砖建设项目环境影响报告表 表6 原料煤矸石主要成分一览表 ¦ 政府公开环评 ¦ 报告烧失量9.34，四目标和+LOI≤100，通过R2 ¦ SO3由S 0.02%按SO3=S×2.497换算 ¦ 热值3.604MJ/kg ¦
121 | MDL-0355 | CSRC-B11-005 | 山西 | 运城 | 煤矸石 | RAW_OR_UNSPECIFIED_GANGUE | 缺失 | 缺失 | 华北C-P | 13.55 | 1.07 | 3.38 | 0.95 | 0.92 | 1.498 | 21.368 |  |  | 4.43 |  |  |  | 59.08 | 18.31 | 5.49 | 3.4 | whole | 运城某建材厂原料矸 | 第十一批 ¦ 运城某建材厂原料矸 ¦ 《建设项目环境影响报告表》编制说明（运城） 表9 煤矸石的组成成分 ¦ 政府公开环评 ¦ 报告烧失量13.55，四目标和+LOI≤100，通过R2 ¦ SO3由S 0.6%按SO3=S×2.497换算 ¦ 热值4.43MJ/kg ¦
122 | MDL-0356 | CSRC-B11-006 | 安徽 | 宣城 | 煤矸石 | RAW_OR_UNSPECIFIED_GANGUE | 缺失 | 缺失 | 华北C-P | 7.52 | 0.93 | 1.82 | 1.35 |  |  | 11.62 |  |  | 3.673 |  |  |  | 68.51 | 8.12 | 6.07 | 0.2 | whole | 旌德县旌盛建材原料矸 | 第十一批 ¦ 旌德县旌盛建材原料矸 ¦ 旌德县旌盛建筑固废加工与综合利用项目环境影响报告表 表2-3 煤矸石、污泥的主要化学成分及发热量情况一览表 ¦ 政府公开环评 ¦ 报告烧失量7.52，四目标和+LOI≤100，通过R2 ¦ 热值3.673MJ/kg ¦
123 | MDL-0359 | CSRC-B11-009 | 江西 | 上饶 | 煤矸石 | RAW_OR_UNSPECIFIED_GANGUE | 缺失 | 缺失 | 华南P2 | 7.03 | 1.14 |  |  |  | 0.499 | 8.669 |  |  | 4.2 |  |  |  | 67.3 | 12.6 | 4.3 | 1.14 | whole | 鄱阳县页岩砖厂原料矸 | 第十一批 ¦ 鄱阳县页岩砖厂原料矸 ¦ 鄱阳县建设项目环境影响报告表 附件2 表2-4 原料的化学成分一览表 ¦ 政府公开环评 ¦ 报告烧失量7.03，四目标和+LOI≤100，通过R2 ¦ SO3由S 0.2%按SO3=S×2.497换算 ¦ 热值4.2MJ/kg ¦
124 | MDL-0360 | CSRC-B11-010 | 河北 | 石家庄 | 煤矸石 | RAW_OR_UNSPECIFIED_GANGUE | 缺失 | 缺失 | 华北C-P | 12.68 | 1.87 |  |  |  | 0.375 | 14.925 |  |  | 3.456 |  |  |  | 60.67 | 19.27 | 5.2 | 0.16 | whole | 高邑县某建材项目原料矸 | 第十一批 ¦ 高邑县某建材项目原料矸 ¦ 高邑县建设项目环境影响报告表 表2-1 煤矸石化学成分 ¦ 政府公开环评 ¦ 报告烧失量12.68，四目标和+LOI≤100，通过R2 ¦ SO3由S 0.15%按SO3=S×2.497换算 ¦ 热值3.456MJ/kg ¦
125 | MDL-0362 | CSRC-B13-001 | 山西 | 大同 | 煤矸石 | RAW_OR_UNSPECIFIED_GANGUE | 缺失 | 缺失 | 华北C-P | 0.76 | 1.3 |  |  |  |  | 2.06 | [6 empty] | 67.22 | 19.29 | 3.59 | 1.3 | whole | 大同市某污泥掺烧项目原料矸 | 第十三批A ¦ 大同市某项目原料矸 ¦ 大同市生态环境局公开环评 表2.4-2 煤矸石工业分析参数 ¦ 政府公开环评 ¦ 报告烧失量0.76，四目标和91.40+LOI=92.16≤100，通过R2 ¦ 灰分37.44%
126 | MDL-0366 | CSRC-B15-001 | 山西 | 长治 | 煤矸石 | RAW_OR_UNSPECIFIED_GANGUE | 缺失 | 缺失 | 华北C-P | 17.11 | 0.52 | 0.61 | 0.09 | 0.75 | 0.61 | 19.69 | [6 empty] | 50.8 | 23.14 | 4.15 | 2.01 | whole | 晋平煤业有限公司 | 第十五批A ¦ 晋平煤业 ¦ 山西省政务服务中心公开环评 表3.4-1 矸石化学成分分析结果 ¦ 政府公开环评 ¦ 襄垣县运泰商贸2024-01-19检测 ¦ 报告烧失量17.11，四目标和80.10+LOI=97.21≤100，通过R2 ¦ 原表MnO2 0.045%为二氧化锰，未填入MnO列
127 | MDL-0367 | CSRC-B15-002 | 宁夏 | 中卫 | 煤矸石 | RAW_OR_UNSPECIFIED_GANGUE | 缺失 | 缺失 | 西北J | 1 | 1.03 |  |  |  | 2.3 | 4.33 | [6 empty] | 59.96 | 18.8 | 4.8 | 0.16 | whole | 中宁县石空镇某建材项目原料矸 | 第十五批B ¦ 中宁石空镇原料矸 ¦ 中宁县人民政府公开环评 表2-6 原料化学成分表 ¦ 政府公开环评 ¦ 报告烧失量1，四目标和83.72+LOI=84.72≤100，通过R2 ¦ 原表S 0.42%为元素硫，另表列SO3 2.3%已直接采用
128 | MDL-0368 | CSRC-B16-001 | 云南 | 曲靖 | 煤矸石 | RAW_OR_UNSPECIFIED_GANGUE | 缺失 | 缺失 | 华南P2 | 19.32 | 0.78 |  |  | 5.02 |  | 25.12 | [6 empty] | 28.72 | 23.03 | 16.14 | 0.9 | whole | 云南曲靖地区高铁煤矸石 | 第十六批A ¦ 云南曲靖高铁煤矸石 ¦ 碳酸钠焙烧活化—硫酸浸出提取煤矸石中氧化铝的研究（矿产保护与利用）表1 ¦ 期刊论文 ¦ 报告LOI 19.32，四目标和68.79+LOI=88.11≤100，通过R2 ¦ 高铁煤矸石（Fe2O3 16.14）
129 | MDL-0369 | CSRC-B16-002 | 贵州 | 六盘水 | 煤矸石 | RAW_OR_UNSPECIFIED_GANGUE | 缺失 | 缺失 | 华南P2 | 15.48 | 1.15 |  |  | 4.19 | 0.09 | 20.91 | [6 empty] | 37.2 | 17.45 | 18.19 | 5.85 | whole | 贵州盘县某矿区煤矸石 | 第十六批B ¦ 贵州盘县某矿区 ¦ 酸浸提取煤矸石中氧化铝工艺优化及其动力学（过程工程学报）表1 ¦ 期刊论文 ¦ 报告Loss 15.48，四目标和78.69+LOI=94.17≤100，通过R2 ¦ 平均发热量889.63 kJ/kg ¦ SO3 0.09 为原文直接报告的SO3值
130 | MDL-0370 | CSRC-B16-003 | 内蒙古 | 鄂尔多斯 | 煤矸石 | RAW_OR_UNSPECIFIED_GANGUE | 缺失 | 缺失 | 西北J | 15.33 |  | 0.1 |  | 1.26 | 0.06 | 16.75 |  |  |  | 91.6 |  | 1.4 | 45.96 | 37.05 | 0.15 | 0.05 | whole | 内蒙古准格尔旗高铝煤矸石 | 第十六批C ¦ 准格尔旗高铝煤矸石 ¦ 高铝煤矸石动态煅烧活化—常压酸浸制备高纯氧化铝基础研究（矿产保护与利用 2026, 9卷）表1化学成分+表2矿物组成 ¦ 期刊论文 ¦ 报告LOI 15.33，四目标和83.21+LOI=98.54≤100，通过R2 ¦ **含XRD矿物定量：高岭石91.6%、石英1.4%、无定形相7%（Rietveld全谱拟合）**
131 | MDL-0371 | CSRC-B16-004 | 宁夏 | 缺失 | 煤矸石 | RAW_OR_UNSPECIFIED_GANGUE | 缺失 | 缺失 | 西北J | 15.47 | 0.68 |  | 0.73 |  |  | 16.88 | [6 empty] | 48.16 | 31.12 | 0.85 | 1.32 | whole | 宁夏某矿区煤矸石 | 第十六批D ¦ 宁夏某矿区 ¦ 煤矸石资源充分利用的新工艺（自然资源学报 1998, 13(1)）表1 ¦ 期刊论文 ¦ 报告烧失量15.47，四目标和81.45+LOI=96.92≤100，通过R2 ¦ 原文仅写『宁夏某矿区』，具体县市未载明
132 | MDL-0374 | CSRC-B18-001 | 山西 | 阳泉 | 煤矸石 | RAW_OR_UNSPECIFIED_GANGUE | 缺失 | 缺失 | 华北C-P | 15.7 | 1.43 | 0.92 | 1.37 | 0.82 |  | 20.24 | [6 empty] | 44.87 | 29.24 | 3.29 | 2.36 | whole | 山西阳泉地区煤矸石 | 第十八批A ¦ 阳泉煤矸石 ¦ Porous mullite ceramics prepared by hollow glass microspheres（材料工程）表1 ¦ 期刊论文 ¦ 原文明确『煤矸石的烧失量为15.70%』¦ 报告LOI 15.70，四目标和79.76+LOI=95.46≤100，通过R2
133 | MDL-0375 | CSRC-B18-002 | 内蒙古 | 鄂尔多斯 | 煤矸石 | RAW_OR_UNSPECIFIED_GANGUE | 缺失 | 缺失 | 西北J | 21.5 | 0.881 | 0.141 | 0.7 | 0.789 | 0.296 | 24.307 |  |  |  | 84.5 |  |  | 39.318 | 35.765 | 0.482 | 0.235 | whole | 准格尔矿区黑岱沟露天矿煤层夹矸 | 第十八批B ¦ 黑岱沟露天矿夹矸 ¦ 准格尔矿区煤系高岭土—紫木节、煤矸石、高岭岩结构及煅烧工艺性能研究（矿物岩石 2026, 01卷）表1 煤矸石行 ¦ 期刊论文 ¦ 报告烧失量21.5，四目标和75.80+LOI=97.30≤100，通过R2 ¦ 高铝型（Al2O3 35.765）¦ 同表『紫木节』『高岭岩』为煤系高岭土，非煤矸石，未入库
134 | MDL-0377 | CSRC-B19-001 | 河南 | 信阳 | 煤矸石 | RAW_OR_UNSPECIFIED_GANGUE | 缺失 | 缺失 | 华北C-P | 15.96 | 0.97 | 1.72 | 0.61 | 0.71 | 1.86 | 21.83 | [6 empty] | 46.51 | 25.49 | 5.01 | 0.7 | whole | 河南固始县煤矸石 | 第十九批A ¦ 河南固始县 ¦ 煤矸石制备多孔级ZSM-5分子筛及吸附性能研究（汉斯出版社）2.1 实验原料 ¦ 期刊论文 ¦ 原文给全组分表，IL(烧失)15.96，**合计99.99**（全组分闭合，可靠性高）¦ 四目标和77.71+LOI=93.67≤100，通过R2
135 | MDL-0381 | CSRC-B21-001 | 山西 | 大同 | 煤矸石 | RAW_OR_UNSPECIFIED_GANGUE | 缺失 | 缺失 | 华北C-P | 19.17 | 0.81 | 0.69 |  | 0.83 |  | 21.5 | [6 empty] | 45.57 | 26.62 | 2.71 | 2.55 | whole | 山西大同地区煤矸石 | 第二十一批A ¦ 山西大同 ¦ 在冶金带式焙烧机上投笼焙烧的煤矸石陶粒及其性能分析（冶金工程 2024, 11(2):81-91）表1 ¦ 期刊论文 ¦ 原文2.1实验原料：『实验所用煤矸石来自山西大同地区』¦ 报告烧失量19.17，四目标和77.45+LOI=96.62≤100，通过R2 ¦ 原状未煅烧原料
136 | MDL-0382 | CSRC-B21-002 | 内蒙古 | 乌海 | 煤矸石 | RAW_OR_UNSPECIFIED_GANGUE | 缺失 | 缺失 | 西北J | 15.77 | 0.201 | 0.117 | 0.163 | 0.452 |  | 16.703 |  |  |  | 86 |  |  | 42.52 | 36.5 | 0.657 | 0.111 | whole | 内蒙古乌海煤矸石 | 第二十一批B ¦ 内蒙古乌海 ¦ 高纯镓制备技术研究（煤矸石盐酸浸出液萃取除铁）¦ 期刊论文 ¦ 报告灼减15.77，四目标和79.79+灼减=95.56≤100，通过R2 ¦ **含物相组成：以高岭石(86 wt%)为主**，属A+合规的kaolinite特征 ¦ 原样粒度250μm；热活化在后续步骤，表中为原料成分
137 | B23-006 | B23-006 | 陕西 | 缺失 | 缺失 | RAW | 缺失 | 缺失 | 西北J | 13.26 | 0.04 | 0.31 | 0.02 | 0.35 |  | 13.98 | [6 empty] | 59.82 | 38.21 | 0.23 | 0.06 | whole | 华昱洗煤厂 | 表1 ¦ 中国中煤能源集团; 煤炭科学技术2025
138 | B23-007 | B23-007 | 陕西 | 缺失 | 缺失 | RAW | 缺失 | 缺失 | 西北J | 12.09 | 0.54 | 2.38 | 1.12 | 0.72 |  | 16.85 | [6 empty] | 67.93 | 28.35 | 2.45 | 0.51 | whole | 新集一矿 | 表1 ¦ 中国中煤能源集团; 煤炭科学技术2025
139 | B23-008 | B23-008 | 陕西 | 缺失 | 缺失 | RAW | 缺失 | 缺失 | 西北J | 11.56 | 1.66 | 3.05 | 1.19 | 0.45 |  | 17.91 | [6 empty] | 59.44 | 37.98 | 3.19 | 2.33 | whole | 高家庄煤矿 | 表1 ¦ 中国中煤能源集团; 煤炭科学技术2025
140 | B23-009 | B23-009 | 陕西 | 缺失 | 缺失 | RAW | 缺失 | 缺失 | 西北J | 19.03 | 0.93 | 2.45 | 0.18 | 0.79 | 0.33 | 23.71 | [6 empty] | 50.17 | 18.83 | 4.71 | 2.23 | whole | 袁大滩矿业煤矸石 | 表1-12 ¦ 榆阳环评; 国家建材测试中心检测
141 | B23-010 | B23-010 | 山西 | 缺失 | 缺失 | RAW | 缺失 | 缺失 | 华北C-P | 25.18 | 0.58 |  |  |  | 0.5 | 26.26 | [6 empty] | 47.02 | 18.94 | 4.13 | 3.64 | whole | 临县恒泽煤矸石 | 表8 ¦ 临县环评; 年利用300万t
142 | B23-011 | B23-011 | 陕西 | 缺失 | 缺失 | RAW | 缺失 | 缺失 | 西北J | 8.8 | 2.91 |  |  | 0.97 |  | 12.68 | [6 empty] | 60.06 | 23.05 | 4.98 | 0.15 | whole | 米脂环保空心砖煤矸石 | 表13 ¦ 米脂环评
143 | B23-015 | B23-015 | 新疆 | 缺失 | 缺失 | RAW | 缺失 | 缺失 | 西北J | 18.2 | 1.1 |  |  | 2.86 |  | 22.16 | [6 empty] | 70.25 | 4.68 | 1.01 | 1.22 | whole | 新疆省区域均值样 | 表1 ¦ 矿产保护与利用2024 区域代表值
144 | B23-016 | B23-016 | 宁夏 | 缺失 | 缺失 | RAW | 缺失 | 缺失 | 西北J | 9.72 | 2.57 |  | 2.27 | 2.66 |  | 17.22 | [6 empty] | 60.63 | 23.49 | 5.29 | 0.51 | whole | 宁夏省区域均值样 | 表1 ¦ 矿产保护与利用2024 区域代表值
145 | B23-018 | B23-018 | 内蒙古 | 缺失 | 缺失 | RAW | 缺失 | 缺失 | 西北J | 22.94 | 0.03 | 0.07 | 0.1 | 1.01 |  | 24.15 | [6 empty] | 36.9 | 38.98 | 0.33 | 0 | whole | 内蒙古准格尔 | 表1 ¦ 矿产保护与利用2019 全国代表样
146 | B23-019 | B23-019 | 内蒙古 | 缺失 | 缺失 | RAW | 缺失 | 缺失 | 西北J | 24.93 | 0.025 | 0.11 | 0.092 | 0.61 |  | 25.767 | [6 empty] | 38.37 | 33 | 0.8 | 0.14 | whole | 内蒙古大青山 | 表1 ¦ 矿产保护与利用2019 全国代表样
147 | B23-020 | B23-020 | 贵州 | 缺失 | 缺失 | RAW | 缺失 | 缺失 | 华南P2 | 19.68 | 4.66 | 3.34 | 0.38 | 0.37 |  | 28.43 | [6 empty] | 40.28 | 9.05 | 3.35 | 18.39 | whole | 贵州某地 | 表1 ¦ 矿产保护与利用2019 全国代表样
148 | B23-021 | B23-021 | 贵州 | 缺失 | 缺失 | RAW | 缺失 | 缺失 | 华南P2 | 15.75 | 2.14 |  |  | 4.7 |  | 22.59 | [6 empty] | 40.8 | 19.17 | 12.8 | 2.73 | whole | 贵州盘州 | 表1 ¦ 矿产保护与利用2019 全国代表样
149 | B23-023 | B23-023 | 山西 | 缺失 | 缺失 | RAW | 缺失 | 缺失 | 华北C-P | 14.32 | 0.44 | 0.15 | 0.1 | 0.05 |  | 15.06 | [6 empty] | 44.78 | 39.05 | 0.45 | 0.66 | whole | 山西阳泉 | 表1 ¦ 矿产保护与利用2019 全国代表样
150 | B23-027 | B23-027 | 捷克 | 缺失 | 缺失 | RAW | 缺失 | 缺失 | 其他 | 10.7 | 1.8 |  | 3.1 | 0.8 |  | 16.4 |  |  |  | 33 |  | 20 | 59.9 | 20.7 | 6.7 | 2 | whole | 捷克煅烧煤矸石 | Table1+2 ¦ Rietveld定量; 石英20%高岭石33%伊利石5%蒙脱石8%
151 | B23-028 | B23-028 | 辽宁 | 缺失 | 缺失 | RAW | 缺失 | 缺失 | 东北K-E | 17.17 | 0.33 |  |  | 3.65 |  | 21.15 | [6 empty] | 64.51 | 23.95 | 5.2 | 0.83 | whole | 汪良舍场黑色大块状 | 煤矸石化学成分分析 ¦ 抚顺望花环评; 煤系高岭土
152 | B23-029 | B23-029 | 辽宁 | 缺失 | 缺失 | RAW | 缺失 | 缺失 | 东北K-E | 30.5 | 7.16 |  |  | 1.24 |  | 38.9 | [6 empty] | 50.64 | 15.77 | 11.54 | 9.83 | whole | 汪良舍场层状 | 煤矸石化学成分分析 ¦ 抚顺望花环评; 煤系高岭土
153 | B23-030 | B23-030 | 辽宁 | 缺失 | 缺失 | RAW | 缺失 | 缺失 | 东北K-E | 18.02 | 1.31 |  |  | 2.04 |  | 21.37 | [6 empty] | 62.03 | 25.28 | 8.82 | 1.04 | whole | 泰和煤矿黑色小块状 | 煤矸石化学成分分析 ¦ 抚顺望花环评; 煤系高岭土
154 | B23-031 | B23-031 | 辽宁 | 缺失 | 缺失 | RAW | 缺失 | 缺失 | 东北K-E | 20.83 | 2.2 |  |  | 1.43 |  | 24.46 | [6 empty] | 62.97 | 20.29 | 9.26 | 3.12 | whole | 西舍场红色块状 | 煤矸石化学成分分析 ¦ 抚顺望花环评; 煤系高岭土
155 | B23-032 | B23-032 | 新疆 | 缺失 | 缺失 | RAW | 缺失 | 缺失 | 西北J | 22.18 | 3.72 |  |  | 2.89 | 4.88 | 33.67 | [6 empty] | 48.97 | 12.53 | 5.38 | 0.92 | whole | 硫磺沟煤矿 | 表1 ¦ 煤炭学报 新疆煤区研究; 注意原表Fe2O3列在Al2O3之前
156 | B23-033 | B23-033 | 新疆 | 缺失 | 缺失 | RAW | 缺失 | 缺失 | 西北J | 18.2 | 1.22 |  |  | 4.68 | 1.1 | 25.2 | [6 empty] | 70.25 | 4.68 | 1.01 | 2.86 | whole | 五彩湾煤矿 | 表1 ¦ 煤炭学报 新疆煤区研究; 注意原表Fe2O3列在Al2O3之前
157 | B23-034 | B23-034 | 新疆 | 缺失 | 缺失 | RAW | 缺失 | 缺失 | 西北J | 9.07 | 1.89 |  |  | 0.81 | 1.62 | 13.39 | [6 empty] | 67.91 | 17.14 | 1.08 | 0.81 | whole | 伊喀矿 | 表1 ¦ 煤炭学报 新疆煤区研究; 注意原表Fe2O3列在Al2O3之前
158 | B23-035 | B23-035 | 内蒙古 | 缺失 | 缺失 | WASHED | 缺失 | 缺失 | 西北J | 26.47 | 0.87 | 2.2 | 0.3 | 0.5 | 0.83 | 31.17 | [6 empty] | 32.99 | 19.9 | 4.09 | 11.44 | whole | 煤矸石 | Table5 ¦ 煤矿尾矿作火山灰质材料
159 | B23-036 | B23-036 | 内蒙古 | 缺失 | 缺失 | WASHED | 缺失 | 缺失 | 西北J | 25.14 | 0.65 | 2.2 | 0.3 | 0.5 | 0.92 | 29.71 | [6 empty] | 41.35 | 9.37 | 4.13 | 15.21 | whole | 超细尾矿 | Table5 ¦ 煤矿尾矿作火山灰质材料
160 | B23-037 | B23-037 | 内蒙古 | 缺失 | 缺失 | WASHED | 缺失 | 缺失 | 西北J | 19.46 | 0.59 | 2.2 | 0.3 | 0.5 | 0.77 | 23.82 | [6 empty] | 43.12 | 12.16 | 4.21 | 16.2 | whole | 细粒尾矿 | Table5 ¦ 煤矿尾矿作火山灰质材料
161 | B23-038 | B23-038 | 内蒙古 | 缺失 | 缺失 | WASHED | 缺失 | 缺失 | 西北J | 15.18 | 0.64 | 2.2 | 0.3 | 0.5 | 0.27 | 19.09 | [6 empty] | 49.79 | 21.77 | 4.07 | 3.84 | whole | 粗粒尾矿 | Table5 ¦ 煤矿尾矿作火山灰质材料
162 | B23-039 | B23-039 | 北京 | 缺失 | 缺失 | RAW | 缺失 | 缺失 | 其他 | 5.6 | 1.44 |  |  | 1.37 | 6.07 | 14.48 |  |  |  | 37.2 |  | 10.7 | 41.98 | 34.2 | 2.84 | 10.98 | whole | 煤矸石注浆材料原料 | 表1+表2 ¦ 煤矿安全2024; 高岭土37.2%石英10.7%白云母14.4%无定形28.8%
163 | B23-040 | B23-040 | 北京 | 缺失 | 缺失 | RAW | 缺失 | 缺失 | 其他 | 11.9 | 4.34 | 1.89 | 1.19 | 0.76 | 1.19 | 21.27 | [6 empty] | 52.7 | 17.07 | 2.06 | 4.72 | whole | 房山煤矸石 | 表1 ¦ 矿产综合利用2011; 石英高岭石白云母绿泥石赤铁矿
164 | B23-042 | B23-042 | 山西 | 缺失 | 缺失 | RAW | 缺失 | 缺失 | 华北C-P | 12.8 | [12 empty] | 39.69 | 15.12 | 5.17 | 0.24 | whole | 西山煤田 | 成分分析 ¦ 山西六大煤田区域代表值
165 | B23-043 | B23-043 | 山西 | 缺失 | 缺失 | RAW | 缺失 | 缺失 | 华北C-P | 23.9 | [12 empty] | 40.45 | 31.68 | 0.87 | 0.65 | whole | 大同煤田 | 成分分析 ¦ 山西六大煤田区域代表值
166 | B23-044 | B23-044 | 安徽 | 缺失 | 缺失 | RAW | 缺失 | 缺失 | 华北C-P | 13.25 | 1.2 |  |  |  |  | 14.45 | [6 empty] | 63.38 | 26.3 | 5.09 | 2.26 | whole | 淮南矿区煤矸石 | 常量元素分析 ¦ 能源环境保护; X衍射矿物:石英高岭石白云母; 碳酸盐胶结物
167 | B24-015 | S4 | 内蒙古 | 缺失 | 缺失 | raw_gangue | 缺失 | 缺失 | 缺失 | 16.9 | 0.553 | 0.134 | 0.685 | 0.835 | 0.253 | 19.36 |  |  |  | 86.7 |  |  | 40.33 | 36.961 | 0.403 | 0.352 | whole
168 | B24-016 | S4 | 内蒙古 | 缺失 | 缺失 | raw_gangue | 缺失 | 缺失 | 缺失 | 13.5 | 0.113 | 0.309 | 0.4 | 0.674 | 0.203 | 15.199 |  |  |  | 95.3 |  |  | 45.664 | 37.634 | 0.553 | 0.123 | whole
169 | B24-017 | S5 | 宁夏 | 缺失 | 缺失 | washed_gangue | 缺失 | 缺失 | 缺失 | 10.42 | 1.03 |  |  |  | 2.3 | 13.75 | [6 empty] | 59.96 | 18.8 | 4.81 | 0.16 | whole
170 | B24-021 | S7 | 江苏 | 缺失 | 缺失 | raw_gangue | 缺失 | 缺失 | 缺失 | 14.04 | 0.9 | 1.6 | 0.43 | 0.9 | 0.52 | 18.39 | [6 empty] | 50.18 | 21.25 | 3.93 | 1.53 | whole
171 | B24-022 | S7 | 江苏 | 缺失 | 缺失 | raw_gangue | 缺失 | 缺失 | 缺失 | 14.75 | 1.02 | 1.53 | 0.4 | 0.78 | 0.53 | 19.01 | [6 empty] | 51.66 | 22.1 | 3.73 | 1.26 | whole
172 | B24-023 | S9 | 河南(推测) | 缺失 | 缺失 | raw_gangue | 缺失 | 缺失 | 缺失 | 15.93 | 0.56 | 2.37 | 0.73 | 0.95 | 0.44 | 20.98 | [6 empty] | 48.54 | 25.95 | 3.02 | 1.12 | whole
173 | B26-001 | S1 | 云南 | 缺失 | 缺失 | coal_slag | 缺失 | 缺失 | 缺失 | 2.6 | 3.18 | 3.17 |  |  | 0.65 | 9.6 |  |  | 1.7 |  |  |  | 45.8 | 30.83 | 6.74 | 7.03 | whole |  | 同报告煤渣（气化渣）；发热量1700 kJ/kg；LOI 2.6 属低端锚点
174 | B26-002 | S4 | 河南 | 缺失 | 缺失 | raw_gangue | 缺失 | 缺失 | 缺失 | 21.45 | 1.21 |  |  |  |  | 22.66 |  |  | 2.09861072 |  |  |  | 35.02 | 16.58 | 6.96 | 1.84 | whole |  | 商丘润鼎建材1.8亿块煤矸石砖环评；发热量501.58 kcal/kg(已换算MJ/kg)；含水率约20%；塑形指数6.8
175 | B26-004 | S7 | 进口(未标注国别) | 缺失 | 缺失 | ground_gangue | 缺失 | 缺失 | 缺失 | 16.62 | 0.174 | 0.129 | 0.072 | 1.39 |  | 18.385 | [6 empty] | 43.16 | 37.63 | 0.429 | 0.23 | whole |  | Minerals 2021 11 1388 高岭石质煤矸石橡胶复合材料；LOI@900°C；D50磨至1.832μm
176 | B26-005 | S8 | 进口(未标注国别) | 缺失 | 缺失 | raw_gangue | 缺失 | 缺失 | 缺失 | 12.38 | 0.12 |  |  | 0.04 | 4.23 | 16.77 | [6 empty] | 59.12 | 15.32 | 2.71 | 0.5 | whole |  | Minerals 2023 16 2705 审稿回复表1；原文以CO2/SO3形式给出，CO2 12.38 作为烧失量近似；SO3 4.23 补高硫端
177 | B26-001 | S2 | 内蒙古 | 缺失 | 缺失 | washed_gangue | 缺失 | 缺失 | 缺失 | 17.52 | 0.117 | 0.178 | 0.059 | 0.561 |  | 18.435 | [6 empty] | 42.74 | 38.33 | 0.245 | 0.276 | whole |  | 呼和浩特智能矸石分选项目；IL灼减17.52%；白度1200°C=89.5；原料为洗选后废弃煤矸石
178 | B26-015 | S2 | 山西 | 缺失 | 缺失 | crushed_gangue | 缺失 | 缺失 | 缺失 | 29.35 | 0.27 |  |  |  |  | 29.62 | [6 empty] | 40.45 | 24.63 | 1.35 | 0.86 | whole |  | 工程科学学报2017 赤泥基似膏体充填；岛津XRF-1800；破碎≤5mm；另报SO3 0.83 Na2O 1.05 TiO2 0.86 K2O 0.13
179 | MDL-0395 | BR-BB-2025 | 巴西 | Barro Branco | 煤矸石 | RAW_OR_UNSPECIFIED_GANGUE | Barro Branco | 缺失 | 其他 | 16.04 | 0 | 2.83 |  | 1.6 | 0.6 | 21.07 | [6 empty] | 49.62 | 20.82 | 6.69 | 1.52 | whole | 巴西 Barro Branco BB:Md(α) | 第30批(巴西Resources Policy) ¦ Barro Branco BB:Md(α) ¦ Resources Policy 2025,102:105496 表4(p12)
180 | MDL-0396 | BR-BB-2025 | 巴西 | Barro Branco | 煤矸石 | RAW_OR_UNSPECIFIED_GANGUE | Barro Branco | 缺失 | 其他 | 17.33 | 0 | 2.66 |  | 1.38 | 0.13 | 21.5 | [6 empty] | 44.61 | 20.55 | 12.76 | 0.35 | whole | 巴西 Barro Branco BB:Ji(ε)-1 | 第30批(巴西Resources Policy) ¦ Barro Branco BB:Ji(ε)-1 ¦ Resources Policy 2025,102:105496 表4(p12)
181 | MDL-0397 | BR-BB-2025 | 巴西 | Barro Branco | 煤矸石 | RAW_OR_UNSPECIFIED_GANGUE | Barro Branco | 缺失 | 其他 | 17.66 | 0 | 3.18 |  | 1.58 | 0.14 | 22.56 | [6 empty] | 47 | 23.77 | 5.96 | 0.43 | whole | 巴西 Barro Branco BB:Ji(ε)-2 | 第30批(巴西Resources Policy) ¦ Barro Branco BB:Ji(ε)-2 ¦ Resources Policy 2025,102:105496 表4(p12)
182 | MDL-0398 | BR-BB-2025 | 巴西 | Barro Branco | 煤矸石 | RAW_OR_UNSPECIFIED_GANGUE | Barro Branco | 缺失 | 其他 | 35.65 | 0 | 1.29 |  | 0.7 | 0.14 | 37.78 | [6 empty] | 29.23 | 14.47 | 18.32 | 0.07 | whole | 巴西 Barro Branco BB:Ma(Δ)-1 | 第30批(巴西Resources Policy) ¦ Barro Branco BB:Ma(Δ)-1 ¦ Resources Policy 2025,102:105496 表4(p12)
183 | MDL-0399 | BR-BB-2025 | 巴西 | Barro Branco | 煤矸石 | RAW_OR_UNSPECIFIED_GANGUE | Barro Branco | 缺失 | 其他 | 26.02 | 0 | 1.79 |  | 1.04 | 0.13 | 28.98 | [6 empty] | 40.38 | 17.96 | 12.54 | 0 | whole | 巴西 Barro Branco BB:Ma(Δ)-2 | 第30批(巴西Resources Policy) ¦ Barro Branco BB:Ma(Δ)-2 ¦ Resources Policy 2025,102:105496 表4(p12)
184 | MDL-0400 | BR-BB-2025 | 巴西 | Barro Branco | 煤矸石 | RAW_OR_UNSPECIFIED_GANGUE | Barro Branco | 缺失 | 其他 | 41.05 | 0 | 0.34 |  | 0 | 0.14 | 41.53 | [6 empty] | 8.2 | 3.39 | 46.68 | 0.08 | whole | 巴西 Barro Branco BB:Ma(Δ)-3 | 第30批(巴西Resources Policy) ¦ Barro Branco BB:Ma(Δ)-3 ¦ Resources Policy 2025,102:105496 表4(p12)
185 | MDL-0401 | BR-BB-2025 | 巴西 | Barro Branco | 煤矸石 | RAW_OR_UNSPECIFIED_GANGUE | Barro Branco | 缺失 | 其他 | 20.09 | 0 | 2.47 |  | 1.57 | 0.14 | 24.27 | [6 empty] | 49.77 | 22.82 | 2.87 | 0 | whole | 巴西 Barro Branco BB:Br(Δ) | 第30批(巴西Resources Policy) ¦ Barro Branco BB:Br(Δ) ¦ Resources Policy 2025,102:105496 表4(p12)
186 | MDL-0402 | BR-BB-2025 | 巴西 | Barro Branco | 煤矸石 | RAW_OR_UNSPECIFIED_GANGUE | Barro Branco | 缺失 | 其他 | 22.36 | 0 | 2.32 |  | 1.35 | 1.89 | 27.92 | [6 empty] | 36.73 | 16.11 | 11.28 | 7.65 | whole | 巴西 Barro Branco BB:Ci(α) | 第30批(巴西Resources Policy) ¦ Barro Branco BB:Ci(α) ¦ Resources Policy 2025,102:105496 表4(p12)
187 | MDL-0403 | BR-BB-2025 | 巴西 | Barro Branco | 煤矸石 | RAW_OR_UNSPECIFIED_GANGUE | Barro Branco | 缺失 | 其他 | 28.47 | 0 | 1.74 |  | 0.97 | 0.27 | 31.45 | [6 empty] | 40.59 | 17.58 | 10.11 | 0.24 | whole | 巴西 Barro Branco BB:Ci(Δ)-1 | 第30批(巴西Resources Policy) ¦ Barro Branco BB:Ci(Δ)-1 ¦ Resources Policy 2025,102:105496 表4(p12)
188 | MDL-0404 | BR-BB-2025 | 巴西 | Barro Branco | 煤矸石 | RAW_OR_UNSPECIFIED_GANGUE | Barro Branco | 缺失 | 其他 | 20.2 | 0.72 | 2.25 |  | 1.37 | 1.19 | 25.73 | [6 empty] | 47.87 | 22.03 | 3.2 | 0.97 | whole | 巴西 Barro Branco BB:Bd(Δ) | 第30批(巴西Resources Policy) ¦ Barro Branco BB:Bd(Δ) ¦ Resources Policy 2025,102:105496 表4(p12)
189 | MDL-0405 | BR-BB-2025 | 巴西 | Barro Branco | 煤矸石 | RAW_OR_UNSPECIFIED_GANGUE | Barro Branco | 缺失 | 其他 | 30.8 | 0.39 | 1.99 |  | 1.03 | 0.34 | 34.55 | [6 empty] | 41.15 | 20.15 | 3.08 | 0.96 | whole | 巴西 Barro Branco BB:Fl(α) | 第30批(巴西Resources Policy) ¦ Barro Branco BB:Fl(α) ¦ Resources Policy 2025,102:105496 表4(p12)
190 | MDL-0406 | BR-BO-2025 | 巴西 | Bonito | 煤矸石 | RAW_OR_UNSPECIFIED_GANGUE | Bonito | 缺失 | 其他 | 19.54 | 0.47 | 3.89 |  | 1.06 | 10.78 | 35.74 | [6 empty] | 36.36 | 12.74 | 8.39 | 6.4 | whole | 巴西 Bonito BO:Md(γ) | 第30批(巴西Resources Policy) ¦ Bonito BO:Md(γ) ¦ Resources Policy 2025,102:105496 表4(p12)
191 | MDL-0407 | BR-BO-2025 | 巴西 | Bonito | 煤矸石 | RAW_OR_UNSPECIFIED_GANGUE | Bonito | 缺失 | 其他 | 15.25 | 0.64 | 4.44 |  | 1.09 | 0.48 | 21.9 | [6 empty] | 47.16 | 18 | 11.73 | 0.96 | whole | 巴西 Bonito BO:Md(ε) | 第30批(巴西Resources Policy) ¦ Bonito BO:Md(ε) ¦ Resources Policy 2025,102:105496 表4(p12)
192 | MDL-0408 | BR-BO-2025 | 巴西 | Bonito | 煤矸石 | RAW_OR_UNSPECIFIED_GANGUE | Bonito | 缺失 | 其他 | 19.75 | 0.5 | 3.06 |  | 0.7 | 3.71 | 27.72 | [6 empty] | 37.88 | 13.41 | 18.72 | 2.12 | whole | 巴西 Bonito BO:Ji(γ)-1 | 第30批(巴西Resources Policy) ¦ Bonito BO:Ji(γ)-1 ¦ Resources Policy 2025,102:105496 表4(p12)
193 | MDL-0409 | BR-BO-2025 | 巴西 | Bonito | 煤矸石 | RAW_OR_UNSPECIFIED_GANGUE | Bonito | 缺失 | 其他 | 15.68 | 0 | 3.61 |  | 0.8 | 10.2 | 30.29 | [6 empty] | 37.48 | 13.86 | 12.61 | 5.36 | whole | 巴西 Bonito BO:Ji(γ)-2 | 第30批(巴西Resources Policy) ¦ Bonito BO:Ji(γ)-2 ¦ Resources Policy 2025,102:105496 表4(p12)
194 | MDL-0410 | BR-BO-2025 | 巴西 | Bonito | 煤矸石 | RAW_OR_UNSPECIFIED_GANGUE | Bonito | 缺失 | 其他 | 16.47 | 0.53 | 4.54 |  | 0.95 | 1.71 | 24.2 | [6 empty] | 47.57 | 16.83 | 10.07 | 1.16 | whole | 巴西 Bonito BO:Ji(γ)-3 | 第30批(巴西Resources Policy) ¦ Bonito BO:Ji(γ)-3 ¦ Resources Policy 2025,102:105496 表4(p12)
195 | MDL-0411 | BR-BO-2025 | 巴西 | Bonito | 煤矸石 | RAW_OR_UNSPECIFIED_GANGUE | Bonito | 缺失 | 其他 | 23.39 | 0 | 3.3 |  | 0.78 | 0.91 | 28.38 | [6 empty] | 37.35 | 13.77 | 18.01 | 2.11 | whole | 巴西 Bonito BO:Ji(ε) | 第30批(巴西Resources Policy) ¦ Bonito BO:Ji(ε) ¦ Resources Policy 2025,102:105496 表4(p12)
196 | MDL-0412 | BR-RE-2025 | 巴西 | Regional deposit | 煤矸石 | RAW_OR_UNSPECIFIED_GANGUE | Regional deposit | 缺失 | 其他 | 21.15 | 0 | 2.67 |  | 1.4 | 4.35 | 29.57 | [6 empty] | 42.45 | 16.93 | 8.75 | 2.14 | whole | 巴西 Regional deposit RE:Ji(β)-1 | 第30批(巴西Resources Policy) ¦ Regional deposit RE:Ji(β)-1 ¦ Resources Policy 2025,102:105496 表4(p12)
197 | MDL-0413 | BR-RE-2025 | 巴西 | Regional deposit | 煤矸石 | RAW_OR_UNSPECIFIED_GANGUE | Regional deposit | 缺失 | 其他 | 20.4 | 0 | 2.61 |  | 1.33 | 4.3 | 28.64 | [6 empty] | 40.5 | 18.14 | 9.85 | 2.62 | whole | 巴西 Regional deposit RE:Ji(β)-2 | 第30批(巴西Resources Policy) ¦ Regional deposit RE:Ji(β)-2 ¦ Resources Policy 2025,102:105496 表4(p12)
198 | MDL-0414 | BR-RE-2025 | 巴西 | Regional deposit | 煤矸石 | RAW_OR_UNSPECIFIED_GANGUE | Regional deposit | 缺失 | 其他 | 25.23 | 0 | 2.03 |  | 0.98 | 2.21 | 30.45 | [6 empty] | 35.54 | 15.73 | 16.85 | 1.16 | whole | 巴西 Regional deposit RE:Ji(β)-3 | 第30批(巴西Resources Policy) ¦ Regional deposit RE:Ji(β)-3 ¦ Resources Policy 2025,102:105496 表4(p12)
199 | MDL-0415 | BR-RE-2025 | 巴西 | Regional deposit | 煤矸石 | RAW_OR_UNSPECIFIED_GANGUE | Regional deposit | 缺失 | 其他 | 23.68 | 0 | 2.47 |  | 1.23 | 3.05 | 30.43 | [6 empty] | 45.27 | 16.93 | 5.36 | 1.76 | whole | 巴西 Regional deposit RE:Ji(β)-4 | 第30批(巴西Resources Policy) ¦ Regional deposit RE:Ji(β)-4 ¦ Resources Policy 2025,102:105496 表4(p12)
200 | MDL-0416 | BR-RE-2025 | 巴西 | Regional deposit | 煤矸石 | RAW_OR_UNSPECIFIED_GANGUE | Regional deposit | 缺失 | 其他 | 25.5 | 0 | 2.68 |  | 1.31 | 4.82 | 34.31 | [6 empty] | 40.28 | 14.93 | 7.99 | 2.28 | whole | 巴西 Regional deposit RE:Ji(β)-5 | 第30批(巴西Resources Policy) ¦ Regional deposit RE:Ji(β)-5 ¦ Resources Policy 2025,102:105496 表4(p12)
201 | MDL-0417 | BR-RE-2025 | 巴西 | Regional deposit | 煤矸石 | RAW_OR_UNSPECIFIED_GANGUE | Regional deposit | 缺失 | 其他 | 24.91 | 0 | 3.13 |  | 1.32 | 0.78 | 30.14 | [6 empty] | 43.2 | 17.22 | 8.54 | 0.66 | whole | 巴西 Regional deposit RE:Bd(β) | 第30批(巴西Resources Policy) ¦ Regional deposit RE:Bd(β) ¦ Resources Policy 2025,102:105496 表4(p12)
202 | MDL-0418 | BR-RE-2025 | 巴西 | Regional deposit | 煤矸石 | RAW_OR_UNSPECIFIED_GANGUE | Regional deposit | 缺失 | 其他 | 22 | 0.5 | 3.47 |  | 0.98 | 2.5 | 29.45 | [6 empty] | 39.34 | 15.26 | 10.67 | 5.04 | whole | 巴西 Regional deposit RE:Ji(σ) | 第30批(巴西Resources Policy) ¦ Regional deposit RE:Ji(σ) ¦ Resources Policy 2025,102:105496 表4(p12)
203 | MDL-0009~C | CSRC-0119 | 山西 | 吕梁 | 洗矸 | WASHED_GANGUE | 河东 | 缺失 | 华北C-P | 26.35 | 0.27987 | 0.478725 | 0.066285 | 1.892805 | 4.087575 | 33.15526 | 73.65 | 0.76 | 4.54 |  | 2 | 26 | 27.55983 | 17.712825 | 17.29302 | 5.14077 | converted | 山西吕梁柳林贾家垣煤矸石 | 补录矿名/产地 ¦ 柳林煤矸石制备生态土/白度研究组（洁净煤技术 2025,31(S1)）
204 | MDL-0010~C | CSRC-0119 | 山西 | 吕梁 | 洗矸 | WASHED_GANGUE | 河东 | 缺失 | 华北C-P | 13.1 | 0.59961 | 3.11102 | 0.29546 | 0.86031 | 0.6083 | 18.5747 | 86.9 | 1.09 | 1.81 | 51 | 1 | 11 | 52.10524 | 20.17818 | 4.99675 | 3.84098 | converted
205 | MDL-0011~C | CSRC-0119 | 山西 | 吕梁 | 洗矸 | WASHED_GANGUE | 河东 | 缺失 | 华北C-P | 30.75 | 0.117725 | 0.48475 | 0.076175 | 1.225725 | 0.034625 | 32.689 | 69.25 | 0.56 | 7.35 | 55 | 5 | 5 | 35.587575 | 26.5643 | 4.83365 | 0.131575 | converted
206 | MDL-0012~C | CSRC-0119 | 山西 | 吕梁 | 洗矸 | WASHED_GANGUE | 河东 | 缺失 | 华北C-P | 18.21 | 0.220833 | 0.458024 | 0.089969 | 0.8179 | 0.032716 | 19.829442 | 81.79 | 1.01 | 2.17 | 59 | 1 | 10 | 46.37493 | 32.078038 | 0.883332 | 0.114506 | converted
207 | MDL-0013~C | CSRC-0119 | 山西 | 吕梁 | 洗矸 | WASHED_GANGUE | 河东 | 缺失 | 华北C-P | 36.19 | 0.312669 | 0.791244 | 0.051048 | 0.344574 | 1.391058 | 39.080593 | 63.81 | 0.24 | 7.09 | 17 | 7 | 8 | 23.399127 | 9.156735 | 0.306288 | 27.94878 | converted
208 | MDL-0014~C | CSRC-0119 | 山西 | 吕梁 | 洗矸 | WASHED_GANGUE | 河东 | 缺失 | 华北C-P | 11 | 0.7565 | 2.7857 | 0.3026 | 1.0057 | 0.0178 | 15.8683 | 89 | 0.65 | 0.89 | 40 | 2 | 18 | 53.7916 | 25.098 | 4.7081 | 0.3115 | converted
209 | MDL-0015~C | CSRC-0119 | 山西 | 吕梁 | 洗矸 | WASHED_GANGUE | 河东 | 缺失 | 华北C-P | 34.74 | 0.091364 | 0.319774 | 0.06526 | 0.894062 | 0.13052 | 36.24098 | 65.26 | 0.55 | 8.62 | 66 | 1 | 3 | 35.220822 | 26.88712 | 1.213836 | 0.254514 | converted
210 | MDL-0019~C | CSRC-0113 | 甘肃 | 平凉 | 混合/未说明 | RAW_OR_UNSPECIFIED_GANGUE | 华亭煤田 | 缺失 | 西北J | 28.65 | 0.18551 | 1.305705 | 0.863335 |  |  | 31.00455 | [6 empty] | 30.102565 | 12.236525 | 2.547195 | 9.439605 | converted
211 | MDL-0020~C | CSRC-0162 | 贵州 | 六盘水 | 混合/未说明 | RAW_OR_UNSPECIFIED_GANGUE | 缺失 | 缺失 | 华南P2 | 29.78 | 0.077242 | 0.14044 | 0.021066 | 1.095432 | 0.10533 | 31.21951 | 70.22 | 1.36 |  |  |  |  | 35.959662 | 28.354836 | 2.296194 | 0.17555 | converted
212 | MDL-0032~C | CSRC-0156 | 山西 | 缺失 | 混合/未说明 | RAW_OR_UNSPECIFIED_GANGUE | 缺失 | 缺失 | 华北C-P | 51.99 | 0.14403 |  |  |  |  | 52.13403 | [6 empty] | 23.57291 | 13.668447 | 0.206443 | 0.091219 | converted
213 | MDL-0073~C | CSRC-0194 | 陕西 | 渭南 | 混合/未说明 | RAW_OR_UNSPECIFIED_GANGUE | 渭北石炭二叠纪煤田 | 缺失 | 西北J | 17.17 | 0.654357 | 3.586539 | 0.463848 | 1.201035 |  | 23.075779 | 82.83 | 1.07 | 0.783 |  |  |  | 54.386178 | 20.144256 | 1.706298 | 0.190509 | converted
214 | MDL-0078~C | CSRC-0115 | 陕西 | 缺失 | 混合/未说明 | RAW_OR_UNSPECIFIED_GANGUE | 缺失 | 5号煤层 | 西北J | 12.67 | 0.26199 | 1.082892 | 0.069864 |  |  | 14.084746 |  | 87.62 |  |  | 1 |  | 59.611458 | 23.832357 | 1.7466 | 0.043665 | converted
215 | MDL-0079~C | CSRC-0115 | 山西 | 缺失 | 混合/未说明 | RAW_OR_UNSPECIFIED_GANGUE | 缺失 | 2号煤层 | 华北C-P | 11.19 | 0.905862 | 1.785081 | 0.222025 | 0.666075 |  | 14.769043 |  | 89.33 |  |  | 1 |  | 59.333961 | 21.465377 | 3.676734 | 0.79929 | converted | 小回沟煤矿 | 第十批A回填 ¦ 中煤小回沟煤矿 ¦ 煤炭科学技术 2025,53(6):104-124 表1+表2 ¦ 与在库四元组+LOI完全一致，判为同一数据源；回填矿名/产地/氧化物
216 | MDL-0080~C | CSRC-0115 | 陕西 | 缺失 | 混合/未说明 | RAW_OR_UNSPECIFIED_GANGUE | 缺失 | 2号煤层 | 西北J | 18.92 | 1.021608 | 1.799976 | 0.267564 | 0.535128 |  | 22.544276 |  | 82.26 |  |  | 1 |  | 48.469624 | 24.940208 | 2.813476 | 0.48648 | converted | 禾草沟煤矿 | 第十批A回填 ¦ 中煤禾草沟煤矿 ¦ 煤炭科学技术 2025,53(6):104-124 表1+表2 ¦ 与在库四元组+LOI完全一致，判为同一数据源；回填矿名/产地/氧化物
217 | MDL-0081~C | CSRC-0115 | 山西 | 缺失 | 混合/未说明 | RAW_OR_UNSPECIFIED_GANGUE | 缺失 | 3号煤层 | 华北C-P | 10.06 | 1.106262 | 2.392404 | 0.863424 | 0.818454 |  | 15.240544 |  | 90.15 |  |  | 1 |  | 55.924692 | 27.962346 | 4.398066 | 0.305796 | converted | 白羊岭煤矿 | 第十批A回填 ¦ 中煤白羊岭煤矿 ¦ 煤炭科学技术 2025,53(6):104-124 表1+表2 ¦ 与在库四元组+LOI完全一致，判为同一数据源；回填矿名/产地/氧化物
218 | MDL-0090~C | CSRC-EXP-0001 | 安徽 | 淮南 | 洗选矸石 | WASHED_GANGUE | 缺失 | 缺失 | 华北C-P | 12.431 | 0.963259 | 1.225966 |  | 0.788121 |  | 15.408346 |  | 2.98 |  |  |  |  | 52.2611792 | 23.468492 | 3.677898 | 2.539501 | converted
219 | MDL-0091~C | CSRC-EXP-0002 | 河北 | 邯郸 | 洗选矸石 | WASHED_GANGUE | 缺失 | 缺失 | 华北C-P | 10 | 1.017 | 2.331 |  | 0.972 | 0.378 | 14.698 |  | 1.28 |  |  |  |  | 52.731 | 27.351 | 3.042 | 1.233 | converted
220 | MDL-0092~C | CSRC-EXP-0003 | 内蒙古 | 乌海 | 矿井煤矸石 | RAW_OR_UNSPECIFIED_GANGUE | 缺失 | 缺失 | 西北J | 33.48 | 0.3844856 | 1.051016 |  | 0.891368 |  | 35.8068696 | [6 empty] | 39.632616 | 22.776448 | 1.243924 | 0.1503352 | converted
221 | MDL-0098~C | CSRC-EXP-0009 | 缺失 | 缺失 | 原始煤矸石 | RAW_OR_UNSPECIFIED_GANGUE | 缺失 | 缺失 | 其他 | 13.8 | 0.98268 |  |  |  | 0.37066 | 15.15334 | [6 empty] | 48.47026 | 23.85154 | 5.61162 | 2.72392 | converted
222 | MDL-0104~C | CSRC-EXP-0015 | 缺失 | 缺失 | 煤矸石 | RAW_OR_UNSPECIFIED_GANGUE | 缺失 | 缺失 | 其他 | 28.2 | 0.25848 |  | 0.01436 | 0.8616 | 1.19906 | 30.5335 | [6 empty] | 33.25776 | 32.55412 | 0.62466 | 1.60114 | converted
223 | MDL-0107~C | CSRC-EXP-0018 | 缺失 | 缺失 | 洗选矸石 | WASHED_GANGUE | 缺失 | 缺失 | 其他 | 15.4 | 0.75294 |  |  | 0.40608 |  | 16.55902 | [6 empty] | 51.85134 | 9.79668 | 1.99656 | 8.04546 | converted
224 | MDL-0109~C | CSRC-EXP-0019 | 安徽 | 淮南 | 煤矸石 | RAW_OR_UNSPECIFIED_GANGUE | 缺失 | 缺失 | 华北C-P | 13.64 | 3.963924 | 1.2859004 | 0.4214368 |  |  | 19.3112612 | 86.36 | 1.86 |  |  |  |  | 51.4083808 | 19.7781672 | 7.5556364 | 1.4111224 | converted
225 | MDL-0112~C | CSRC-EXP-0019 | 内蒙古 | 缺失 | 煤矸石 | RAW_OR_UNSPECIFIED_GANGUE | 缺失 | 缺失 | 西北J | 26.99 | [6 empty] | 73.01 | 3.14 |  |  |  |  | 39.5531675 | 13.8872321 | 2.5487791 | 1.0082681 | converted
226 | MDL-0113~C | CSRC-EXP-0019 | 山西 | 缺失 | 煤矸石 | RAW_OR_UNSPECIFIED_GANGUE | 缺失 | 缺失 | 华北C-P | 42.72 | [6 empty] | 57.28 | 1.74 |  |  |  |  | 27.921136 | 15.4106112 | 1.4829792 | 0.9703232 | converted
227 | MDL-0114~C | CSRC-EXP-0019 | 山西 | 缺失 | 煤矸石 | RAW_OR_UNSPECIFIED_GANGUE | 缺失 | 缺失 | 华北C-P | 19.8 | [6 empty] | 80.2 | 0.92 |  |  |  |  | 41.577284 | 17.683298 | 5.857808 | 1.55187 | converted
228 | MDL-0117~C | CSRC-EXP-0021 | 内蒙古 | 鄂尔多斯 | 煤矸石 | RAW_OR_UNSPECIFIED_GANGUE | 缺失 | 缺失 | 西北J | 25.69 | 0.364119 | 0.423567 |  | 0.914013 | 0.899151 | 28.29085 | [6 empty] | 32.458608 | 36.679416 | 0.490446 | 1.092357 | converted
229 | MDL-0132~C | CSRC-0120 | 山西 | 朔州 | 洗选矸石 | WASHED_GANGUE | 缺失 | 缺失 | 华北C-P | 32.3 | 0.3385 | 0.2031 |  | 0.6093 |  | 33.4509 | 67.7 | 1.5 | 8.3 |  |  |  | 40.5523 | 21.4609 | 1.6925 | 2.0987 | converted
230 | MDL-0133~C | CSRC-0120 | 山西 | 忻州 | 洗选矸石 | WASHED_GANGUE | 缺失 | 缺失 | 华北C-P | 28.2 | 0.2154 | 1.436 |  | 0.5744 |  | 30.4258 | 71.8 | 1.5 | 6.7 |  |  |  | 41.1414 | 16.2986 | 3.1592 | 6.6774 | converted
231 | MDL-0134~C | CSRC-0120 | 山西 | 吕梁 | 洗选矸石 | WASHED_GANGUE | 缺失 | 缺失 | 华北C-P | 31 | 0.345 | 0.897 | 0.138 | 1.104 |  | 33.484 | 69 | 1.7 | 7.7 |  |  |  | 39.054 | 24.771 | 1.725 | 0.138 | converted
232 | MDL-0135~C | CSRC-0120 | 山西 | 晋中 | 洗选矸石 | WASHED_GANGUE | 缺失 | 缺失 | 华北C-P | 26.9 | 0.3655 | 0.8772 |  | 0.8772 |  | 29.0199 | 73.1 | 0.9 | 6.6 |  |  |  | 46.1992 | 17.2516 | 4.8246 | 1.2427 | converted
233 | MDL-0136~C | CSRC-0120 | 山西 | 长治 | 洗选矸石 | WASHED_GANGUE | 缺失 | 缺失 | 华北C-P | 35.1 | 1.4278 | 1.1682 | 0.3245 | 0.7139 |  | 38.7344 | 64.9 | 1.3 | 9.5 |  |  |  | 35.695 | 18.8859 | 1.7523 | 3.6993 | converted
234 | MDL-0137~C | CSRC-0120 | 山西 | 临汾 | 洗选矸石 | WASHED_GANGUE | 缺失 | 缺失 | 华北C-P | 14.1 | 0.4295 | 2.0616 | 0.2577 | 0.9449 |  | 17.7937 | 85.9 | 2.4 | 1.1 |  |  |  | 54.2029 | 24.1379 | 2.0616 | 0.859 | converted
235 | MDL-0138~C | CSRC-NEW-LPS-2014 | 贵州 | 六盘水 | 煤巷矸/岩巷矸混合矸（矸石山采样） | RAW_OR_UNSPECIFIED_GANGUE | 缺失 | 缺失 | 华南P2 | 29.87 | 0.673248 | 0.715326 | 0.294546 | 1.802341 |  | 33.355461 | 70.13 | 1.76 | 2.81 | 23.34 | 0.51 | 50.06 | 29.672003 | 15.190158 | 5.477153 | 1.598964 | converted
236 | MDL-0139~C | CSRC-NEW-LPS-2014 | 贵州 | 六盘水 | 煤巷矸/岩巷矸混合矸（矸石山采样） | RAW_OR_UNSPECIFIED_GANGUE | 缺失 | 缺失 | 华南P2 | 32.27 | 1.192048 | 0.643435 | 0.88049 | 2.329912 |  | 37.315885 | 67.73 | 1.91 | 2.24 | 8 | 1.2 | 25.63 | 28.466919 | 11.818885 | 7.748312 | 3.122353 | converted
237 | MDL-0140~C | CSRC-NEW-LPS-2014 | 贵州 | 六盘水 | 煤巷矸/岩巷矸混合矸（矸石山采样） | RAW_OR_UNSPECIFIED_GANGUE | 缺失 | 缺失 | 华南P2 | 20.71 | 0.848403 | 1.292427 | 0.126864 | 0.618462 |  | 23.596156 | 79.29 | 0.55 | 2.03 | 2.15 | 1.06 | 92.57 | 44.695773 | 16.325811 | 3.33018 | 0.261657 | converted
238 | MDL-0141~C | CSRC-NEW-LPS-2014 | 贵州 | 六盘水 | 煤巷矸/岩巷矸混合矸（矸石山采样） | RAW_OR_UNSPECIFIED_GANGUE | 缺失 | 缺失 | 华南P2 | 27.74 | 0.852668 | 1.546364 | 0.115616 | 1.828178 |  | 32.082826 | 72.26 | 1.98 | 2.46 | 4.86 |  | 24.67 | 27.480478 | 11.135266 | 14.784396 | 1.091126 | converted
239 | MDL-0176~C | CSRC-REM-0018 | 河南 | 焦作 | 混合/未说明 | RAW_OR_UNSPECIFIED_GANGUE | 缺失 | 缺失 | 华北C-P | 86.19 | [6 empty] | 13.81 | 3.21 | 17.48 |  |  |  | 6.947811 | 5.631718 | 0.549638 | 0.319011 | converted
240 | MDL-0391~C | CSRC-ASH-002 | 山西 | 晋中 | 煤矸石 | RAW_OR_UNSPECIFIED_GANGUE | 缺失 | 缺失 | 华北C-P | 27.27 | 0.14546 | 0.465472 | 0.029092 | 0.43638 |  | 28.346404 | 72.73 | [5 empty] | 37.67414 | 21.542626 | 0.458199 | 0.094549 | converted | 灵石县永恒煤化（9#/10#煤洗矸） | 灰基准回收 ¦ 表3-5工业(Ad72.73)+表3-6化学；四目标和82.18>灰分+2 → 灰基准
241 | MDL-0392~C | CSRC-ASH-003 | 陕西 | 咸阳 | 煤矸石 | RAW_OR_UNSPECIFIED_GANGUE | 缺失 | 缺失 | 西北J | 37.25 | 0.69025 |  |  | 0.8785 |  | 38.81875 | 62.75 | [5 empty] | 41.72875 | 12.9265 | 4.83175 | 1.69425 | converted | 彬州陈家坪制砂原料矸 | 灰基准回收 ¦ 灰分62.75+烧失量26.5；四目标和97.5>灰分+2 → 灰基准
242 | MDL-0393~C | CSRC-ASH-004 | 缺失 | 缺失 | 煤矸石 | RAW_OR_UNSPECIFIED_GANGUE | 缺失 | 缺失 | 其他 | 14.75 | 0.042625 | 0.042625 |  | 0.39215 | 0.059675 | 15.287075 |  |  |  | 99.3 |  | 0.2 | 42.33515 | 42.09645 | 0.1705 | 0.0682 | converted | 工程科学学报煅烧白度篇原料 | 灰基准回收 ¦ 高铝型(Al2O3 49.38)、高岭石99.3%；四目标和99.32+LOI14.75>100 → 灰/灼烧基
243 | MDL-0394~C | CSRC-ASH-005 | 缺失 | 缺失 | 煤矸石 | RAW_OR_UNSPECIFIED_GANGUE | 缺失 | 缺失 | 其他 | 18.85 | 0.82773 |  |  |  |  | 19.67773 | [6 empty] | 49.32297 | 22.162065 | 4.373985 | 0.30837 | converted | 煤矸石-造纸污泥陶粒专利原料 | 灰基准回收 ¦ 四目标93.86+烧失量18.85=112.71>100 → 基准冲突

## 字段说明
字段 | 说明 | 单位 | 用途
sample_id | 样本唯一编号 | — | 标识
source_group_id | 来源组（交叉验证分组依据） | — | 分组键
province / city | 省 / 市 | — | 地理特征
gangue_source_type | 矸石类型 | — | 工艺特征
material_stage | 原矸 / 洗矸 | — | 工艺特征
coalfield / coal_seam / coal_age | 煤田 / 煤层 / 成煤时代 | — | 地理地质
LOI烧失量 | 烧失量（GB/T 212 马弗炉 815℃） | wt% | ★入模特征
_den闭合分母 | MgO+K2O+Na2O+TiO2+SO3+LOI | wt% | ★入模特征
K2O | 氧化钾（XRF） | wt% | ★入模特征
MgO / Na2O / TiO2 / SO3 | 其他非目标氧化物（XRF） | wt% | 构成 _den
灰分 / 水分 / 发热量 | 工业分析 | wt% / wt% / MJ·kg⁻¹ | 备用
高岭石 / 伊利石 / 石英 | XRD 矿物定量 | wt% | 备用（Al2O3 建模用）
SiO2 | ★预测目标 | wt% | 目标变量
Al2O3 / Fe2O3 / CaO | 其余三个目标（本包不建模） | wt% | 参考
基准 | whole=整矸原值 / converted=灰基换算为整矸 | — | 口径
矿名 / 来源备注 | 溯源信息（文献或报告 + 表号） | — | 溯源

## 分省统计
省份 | 样本数 | 来源组 | SiO2均值 | SiO2标准差 | SiO2最小 | SiO2最大
山西 | 60 | 39 | 45.24 | 10.87 | 20.9 | 67.22
贵州 | 40 | 8 | 40.97 | 6.34 | 22.96 | 53.74
内蒙古 | 27 | 23 | 39.99 | 5.54 | 31.63 | 55.12
巴西 | 24 | 3 | 40.23 | 8.5 | 8.2 | 49.77
陕西 | 16 | 13 | 56.43 | 7.81 | 41.73 | 68.99
江苏 | 8 | 7 | 54.19 | 5.63 | 48.73 | 65.58
缺失 | 8 | 8 | 46.44 | 6.16 | 33.26 | 51.85
安徽 | 7 | 7 | 57.01 | 6.61 | 51.41 | 68.51
新疆 | 7 | 7 | 55.2 | 18.59 | 17.7 | 70.25
辽宁 | 7 | 6 | 49.09 | 15.07 | 27.6 | 64.51
河南 | 4 | 4 | 35.96 | 21.06 | 6.95 | 55.36
宁夏 | 4 | 4 | 57.18 | 6.02 | 48.16 | 60.63
河北 | 4 | 4 | 48.01 | 14.61 | 26.94 | 60.67
湖南 | 3 | 1 | 60.45 | 3.12 | 58.3 | 64.03
云南 | 3 | 3 | 38.38 | 8.76 | 28.72 | 45.8
江西 | 3 | 3 | 60.03 | 7.37 | 52.56 | 67.3
山东 | 3 | 3 | 48.12 | 3.38 | 46.14 | 52.03
匈牙利 | 3 | 1 | 64.13 | 6.96 | 59.2 | 72.1
黑龙江 | 2 | 2 | 53.28 | 1.14 | 52.48 | 54.09
北京 | 2 | 2 | 47.34 | 7.58 | 41.98 | 52.7
进口(未标注国别) | 2 | 2 | 51.14 | 11.29 | 43.16 | 59.12
甘肃 | 2 | 1 | 47.11 | 24.05 | 30.1 | 64.11
四川 | 1 | 1 | 46.32 |  | 46.32 | 46.32
湖北 | 1 | 1 | 71.99 |  | 71.99 | 71.99
捷克 | 1 | 1 | 59.9 |  | 59.9 | 59.9
河南(推测) | 1 | 1 | 48.54 |  | 48.54 | 48.54

## 字段覆盖
字段 | 非空 | 覆盖率
LOI烧失量 | 243 | 1
_den闭合分母 | 237 | 0.9753
K2O | 188 | 0.7737
MgO | 231 | 0.9506
Na2O | 152 | 0.6255
TiO2 | 185 | 0.7613
SO3 | 104 | 0.428
灰分 | 68 | 0.2798
水分 | 76 | 0.3128
高岭石 | 55 | 0.2263
伊利石 | 47 | 0.1934
石英 | 48 | 0.1975